## 床品
北京市消协床上用品比较试验结果汇总表
编号 | 标称生产经销企业 | 标称品牌 | 货号/规格 | 标称 等级 | 纤维含量% |  | 水洗尺寸变化率（%） |  | 色牢度 | 甲醛含量 （≤75mg/kg） | pH值（4.0～8.5） | 使用说明 | 购样地点
[5 empty] | 明示 | 实测 | 标准要求 | 实测值
床品 01 | 北京迎时万佳纺织品有限公司 | 迎 时 YING SHI | 图片：浪漫玫瑰 被罩：200×230cm 床单：245×250cm 枕套：48×74cm（2只） | 合格品 | 被罩： 面：涤纶纤维 里：棉 100 床单：棉 100 枕套： 面：涤纶纤维 里：棉 100 | 被罩： 面：聚酯纤维 60.6 棉 39.4 里：棉 100 床单主料：棉 100 枕套： 面：聚酯纤维 60.6 棉 39.4 里：棉 100 | 红色提花 面料： 经向：±5.0 纬向：±5.0 | 经向：-0.6 纬向：-1.9 | 耐皂洗、耐碱汗渍、耐酸汗渍、耐水色牢度不符合 | 未检出 | 5.8 | 不符合 4.纤维含量标注不规范。 9.GB18401-2003标准已被新标准替代。 | 物美超市华天店
[7 empty] | 红色斜纹面料： 经向：±5.0 纬向：±5.0 | 经向：-3.4 纬向：-3.1 |  | 未检出 | 5.7
床品 02 | 杭州羽丰居室用品有限公司 | 1 1 1 胜伟 | 货号：J-121 图片：HS-5254典雅节拍 被套：200×230cm 床单：230×250cm 枕套：48×74cm | 合格品 | 棉 100 | 棉 100 | 经向：±5.0 纬向：±5.0 | 经向：-4.8 纬向：-2.9 | 符合 | 未检出 | 5.8 | 符合 | 物美超市华天店
床品 03 | 高密梦圆家居有限公司 | 1 1 1 赛维 | 货号：MYCP12-Y023 图片：圆趣 被套：200cm×230cm 床单：230cm×250cm 枕套：48cm×74cm | 合格品 | 棉 100 （绗缝线、刺绣线及装饰部分除外） | 棉 100 | 经向：±5.0 纬向：±5.0 | 经向：-4.8 纬向：-3.8 | 符合 | 未检出 | 5.6 | 符合 | 物美超市华天店
床品 04 | 远梦家居用品股份有限公司 | 1 1 1 11 1 远梦家居 | 图片：4312克里斯汀 规格（cm）： 被套：200×230 床单：230×250 枕套：48×74 | 合格品 | 印花面料成份： 棉 100 | 棉 100 | 经向：±5.0 纬向：±5.0 | 经向：-2.8 纬向：-2.5 | 耐湿摩擦色牢度不符合 | 未检出 | 5.1 | 不符合 8.无产品质量检验合格证明 | 物美超市华天店
床品 05 | 北京金太阳床上用品有限公司 | 1 1 1 1 法丹尼 | 图片：DH-温婉花镜（红） 床单150×215cm 被罩150×215cm 枕套45×75cm | 合格品 | 纯棉 | 棉 100 | 经向：±5.0 纬向：±5.0 | 经向：-6.6 纬向：-2.7 | 耐湿摩擦色牢度不符合 | 未检出 | 6.6 | 不符合 5.包装盒、纸卡、耐久标洗涤图形符号标 注不一致。 9.GB18401-2003标准已被新标准替代。 | 物美超市华天店
床品 06 | 上海锦佩工艺品有限公司 | 1 1 1 1 1 锦佩 | 被套规格：200×230cm 床单规格：245×250cm 枕套规格：48×74cm | 合格品 | 棉 100 | 棉 100 | 经向：±5.0 纬向：±5.0 | 经向：-1.3 纬向：-1.6 | 符合 | 未检出 | 6.3 | 符合 | 家乐福超市马连道店
床品 07 | 上海小绵羊卧室制品有限公司 | 小绵羊 | 货号：C0240495 图片：青春舞曲（桔咖） 被套：200×230cm 床单：230×250cm 枕套：48×74cm | 合格品 | 面料：棉 100 | 棉 100 | 经向：±5.0 纬向：±5.0 | 经向：-7.0 纬向：-3.4 | 耐干摩擦色牢度、耐湿摩擦色牢度不符合 | 未检出 | 5.7 | 符合 | 家乐福超市马连道店
编号 | 标称生产经销企业 | 标称品牌 | 货号/规格 | 标称 等级 | 纤维含量% |  | 水洗尺寸变化率（%） |  | 色牢度 | 甲醛含量 （≤75mg/kg） | pH值（4.0～8.5） | 使用说明 | 购样地点
[5 empty] | 明示 | 实测 | 标准 要求 | 实测值
床品 08 | 上海红富士家纺有限公司 | 1 1 11 红富士 | 图片：简爱 被套200×230cm 床单250×250cm 枕套48×73cm×2 | 合格品 | 棉 100 | 面料 棉 100 | 经向：±5.0 纬向：±5.0 | 经向：-4.9 纬向：-2.4 | 符合 | 未检出 | 4.8 | 符合 | 家乐福超市马连道店
床品 09 | 上海欧皇纺织品有限公司 | 1 1 1 1 欧。色彩 | 图片：SH-7611精彩纷呈 被套：200cm×230cm×1 床单：230cm×240cm×1 枕套：48cm×74cm×2 | 合格品 | 全棉 | 棉 100 | 经向：±5.0 纬向：±5.0 | 经向：-6.2 纬向：-4.2 | 耐干摩擦色牢度、耐湿摩擦色牢度不符合 | 未检出 | 5.6 | 不符合 3.枕套耐久标未标注产品规格。 6.执行标准已被新标准替代。 9.GB18401-2003标准已被新标准替代。 | 家乐福超市马连道店
床品 10 | 东莞市雅路家用纺织品有限公司 | 1 1 1 雅路 | 被套：200cm×230cm 床单：250cm×250cm 枕套：48cm×74cm×2 | 合格品 | 棉 100 | 提花/印花面料： 聚酯纤维 63.0 棉 37.0 印花面料： 棉 100 | 提花/印花面料 经向：±5.0 纬向：±5.0 | 经向：-0.9 纬向：+0.3 | 符合 | 未检出 | 5.6 | 不符合 3.被套耐久标标注多种产品规格未选择。 5.外包装与耐久标洗涤图形符号标注不一致。 | 家乐福超市马连道店
[7 empty] | 印花面料 经向：±5.0 纬向：±5.0 | 经向：-5.3 纬向：-3.6 | 耐干摩擦色牢度、耐湿摩擦色牢度不符合 | 未检出 | 5.5
床品 11 | 澳西奴时尚纺织（上海）有限公司 | 1 1 1 1 澳西奴 | 被套：210×230cm 床单：240×260cm 枕套：74×48cm | 一等品 | 合格证标注： 面料：棉 48 聚酯纤维 55 里布：全棉 100 耐久标标注： 被套、枕套： 面布：棉 45 聚酯纤维 55 里布：棉 100 床单： 面布：棉 100 加边面料：棉 45 聚酯纤维 55 | 被套、枕套： 面布： 粘纤 48.4 聚酯纤维 51.6 里布：棉 100 床单： 面布：棉 100 加边面料： 粘纤 48.4 聚酯纤维 51.6 | 提花面料： 经向±4.0 纬向±4.0 | 经向-0.2 纬向-3.9 | 符合 | 未检出 | 5.5 | 不符合 4.合格证与耐久标标注不一致，合格证纤维含量标注错误。 | 家乐福超市马连道店店内商户
[7 empty] | 斜纹面料： 经向±4.0 纬向±4.0 | 经向-2.0 纬向-2.4 | 耐湿摩擦色牢度不符合 | 未检出 | 5.6
床品 12 | 北京玛丽安娜纺织品有限公司 | 1 1 1 1 1 华纳妮诗 | 图片：艳丽花王（咖） 被套：200×230cm 床单：250×270cm 枕套：48×75cm | 合格证：合格品 耐久标：一等品 | 棉 100 | 棉 100 | 经向：±4.0 纬向：±4.0 | 经向：-3.1 纬向：-2.2 | 符合 | 未检出 | 6.1 | 符合 | 城乡超市小屯店
床品 13 | 南通迪美纺织品有限公司 | 1 1 1 1 好伴侣 | 图片：爱的旋律 被套：200×230cm 床单：250×250cm 枕套：48×74cm×2 | 合格品 | 面料： 棉 100 （贡缎提花面料：棉 50 涤丝 50） | 提花面料： 棉 67.3 粘纤 32.7 平纹面料： 棉 100 | 提花面料： 经向：±5.0 纬向：±5.0 | 经向：-5.2 纬向：-2.1 | 符合 | 未检出 | 6.2 | 不符合 4.纤维名称标注不规范 | 沃尔玛超市宣武门店
[7 empty] | 平纹面料 经向：±5.0 纬向：±5.0 | 经向：-5.9 纬向：-3.4 | 耐碱汗渍、耐酸汗渍、耐湿摩擦色牢度色牢度不符合 | 未检出 | 6.1
编号 | 标称生产经销企业 | 标称品牌 | 货号/规格 | 标称 等级 | 纤维含量% |  | 水洗尺寸变化率（%） |  | 色牢度 | 甲醛含量 （≤75mg/kg） | pH值（4.0～8.5） | 使用说明 | 购样地点
[5 empty] | 明示 | 实测 | 标准 要求 | 实测值
床品 14 | 深圳恒发日用织品实业有限公司 | 恒发 | 图片：HJL-爱影相随（粉） 西式床罩：245cm*245cm*1 被套：200xm*230xm*1 短枕套：48cm*72cm*2 | 合格品 | 棉 100 | 提花面料： 棉 73.8 聚酯纤维 26.2 斜纹面料： 棉 100 | 提花面料 经向：±5.0 纬向：±5.0 | 经向：-6.6 纬向：-0.2 | 符合 | 未检出 | 9.0 | 不符合 3.未在耐久标上标注产品规格。 4.未在耐久标上标注采用原料的成分和含量。 5.未在耐久标上标注洗涤方法。 | 沃尔玛超市宣武门店
[7 empty] | 斜纹面料 经向：±5.0 纬向：±5.0 | 经向：-6.9 纬向：-3.4 | 符合 | 未检出 | 9.0
床品 15 | 枕州佰富帝家纺有限公司 | 1 1 1 1 百富帝 | 图片：VK-欢乐世界 被套：152×218cm 床单：160×210cm 枕套：48×74cm | 合格品 | 棉 100 | 棉 100 | 经向：±5.0 纬向：±5.0 | 经向：-7.6 纬向：-3.6 | 耐干摩擦色牢度、耐湿摩擦色牢度色牢度不符合 | 未检出 | 6.4 | 符合 | 沃尔玛超市宣武门店
床品 16 | 上海禧沁家用纺织品有限公司 | 1 1 明庭 | 货号：MS00958 被套：200cm×230cm×1 床单：230cm×250cm×1 枕套：48cm×74cm×2 | 合格品 | 棉 100 | 棉 94.4 粘纤 5.6 | 经向：±5.0 纬向：±5.0 | 经向：-5.7 纬向：-4.2 | 耐干摩擦色牢度、耐湿摩擦色牢度色牢度不符合 | 未检出 | 5.7 | 符合 | 沃尔玛超市宣武门店
床品 17 | 惠州市睡冬宝寝饰用品有限公司 | 1 1 1 睡冬宝 | 花号：纯真年代 图片：纯真年代 11275 床单250*250cm*1 被套200*230cm*1 枕套45*70cm*2 | 合格品 | 纯棉 100 | 棉 100 | 经向：±5.0 纬向：±5.0 | 经向：-5.7 纬向：-3.4 | 耐碱汗渍、耐酸汗渍、耐水、耐湿摩擦色牢度色牢度不符合 | 未检出 | 5.7 | 符合 | 沃尔玛超市宣武门店
床品 18 | 北京瑞朗纺织用品制造有限公司 | 1 1 1 1 1 1 1 瑞朗 | 图片：亲密恋人 被套200*230cm 床单250*250cm 枕套48*74CM*2 | 合格品 | 小耐久标： 面料： 棉 85 麻 15 里料： 全棉 100 大耐久标： 面料： 棉 100 | 提花面料： 聚酯纤维 66.3 粘纤 33.7 斜纹面料： 棉 100 | 提花面料: 经向：±5.0 纬向：±5.0 | 经向：-0.6 纬向：-0.4 | 耐碱汗渍、耐酸汗渍、耐水、耐湿摩擦色牢度色牢度不符合 | 未检出 | 5.7 | 不符合 3.床单耐久标标注多种规格未选择。 4.床单、被罩、枕套均有两个耐久标，标注采用原料的成分和含量不一致，且纤维名称标注不规范。 5.床单、被罩、枕套均有两个耐久标，两个耐久标标注的洗涤方法不一致。 | 沃尔玛超市宣武门店
[7 empty] | 斜纹面料: 经向：±5.0 纬向：±5.0 | 经向：-6.3 纬向：-2.1 |  | 未检出 | 8.9
床品 19 | 宁波博洋宝贝品牌管理有限公司 | 1 1 1 博洋宝贝 | 货号：NH55602H 被套：150×210cm 床单：200×240cm 枕套：48×74cm | 合格品 | 棉 100 | 棉 100 | 经向：±5.0 纬向：±5.0 | 经向：-5.0 纬向：-3.4 | 符合 | 未检出 | 5.7 | 符合 | 沃尔玛超市宣武门店
编号 | 标称生产经销企业 | 标称品牌 | 货号/规格 | 标称 等级 | 纤维含量% |  | 水洗尺寸变化率（%） |  | 色牢度 | 甲醛含量 （≤75mg/kg） | pH值（4.0～8.5） | 使用说明 | 购样地点
[5 empty] | 明示 | 实测 | 标准 要求 | 实测值
床品 20 | 湖南梦洁家纺股份有限公司 | 1 1 1 1 1 1 1 梦洁家纺 | TYPE:1010114190（枕套） TYPE:1010114189(被套、床单) 耐久标：单位：cm 被套：200×230 床单：248×248 短枕套：50×80 包装盒贴纸： 被套：150cm×215cm 床单：200cm×230cm 短枕套：50cm×70cm（×2个） | 合格品 | 棉 100 | 棉 100 | 经向：±4.0 纬向：±4.0 | 经向：-2.5 纬向：-0.9 | 符合 | 未检出 | 5.7 | 不符合 3.包装盒与合格证、耐久标标注不一致。 | 北京崇光百货
床品 21 | 优雅诗家居用品（东莞）有限公司 | 迪士尼 | 图片：LS509 被套152×218cm 床单215×240cm 枕套48×74cm | 合格品 | 棉 100 | 枕套面、被套面： 棉 100 枕套里、被套里、床单： 棉 85.7 粘纤 14.3 | 枕套面、被套面： 经向±5.0 纬向±5.0 | 经向-1.6 纬向-2.4 | 耐干摩擦色牢度色牢度不符合 | 未检出 | 5.6 | 符合 | 北京崇光百货
[7 empty] | 枕套里、被套里、床单： 经向±5.0 纬向±5.0 | 经向-5.6 纬向-4.2 |  | 未检出 | 5.5
床品 22 | 安徽鸿润（集团）股份有限公司 | 1 1 1 1 鸿润 | 货号：JT4CQ1201-1（合格证） 货号：JT4CQ1201（耐久标） 图片：柔情曼丽 被套：200×230cm（1） 床单：250×245cm（1） 枕套：48×74cm（2） | 合格品 | 棉 100 | 棉 100 | 经向：±5.0 纬向：±5.0 | 经向：-4.3 纬向：-2.3 | 符合 | 24 | 4.6 | 符合 | 北京崇光百货
床品 23 | 提籁雅中国运营商：北京怡莲嘉美家居用品有限公司 | 提籁雅 | 货号：CC204124 图片：风影 被套：150cm×228cm×1 床单：180cm×260cm×1 枕套：50cm×75cm×2 | 合格品 | 棉 100 | 棉 100 | 经向：±5.0 纬向：±5.0 | 经向：-3.1 纬向：-1.8 | 符合 | 未检出 | 5.8 | 符合 | 北京崇光百货
床品 24 | 罗莱家纺股份有限公司 | 1 1 罗莱家纺 | 图片：DY486浓彩绽蕊 被套200cm×230cm1件 床单230cm×250cm1件 枕套48cm×74cm2件 | 合格品 | 棉 100 | 棉 100 | 经向：±5.0 纬向：±5.0 | 经向：-0.9 纬向：-1.5 | 符合 | 未检出 | 6.0 | 符合 | 长安商场
编号 | 标称生产经销企业 | 标称品牌 | 货号/规格 | 标称 等级 | 纤维含量% |  | 水洗尺寸变化率（%） |  | 色牢度 | 甲醛含量 （≤75mg/kg） | pH值（4.0～8.5） | 使用说明 | 购样地点
[5 empty] | 明示 | 实测 | 标准 要求 | 实测值
床品 25 | 生产商：佛山市南海富丽时装有限公司 | 1 1 1 1 富仕 | 货号：FJA-9410K 图片：彼岸阑珊VTK-12061196 被套：220cm×240cm 床单：260cm×260cm 短枕：47cm×72cm | 合格品 | 棉 100 | 棉 100 | 经向：±5.0 纬向：±5.0 | 经向：-5.9 纬向：-4.0 | 耐湿摩擦色牢度色牢度不符合 | 未检出 | 5.6 | 符合 | 长安商场
床品 26 | 上海恒源祥家用纺织品有限公司 | 恒源祥 | 货号：LM2441 图片：甜蜜恋曲 被套：200cm×230cm 床单：250cm×250cm 枕套：48×74cm | 一等品 | 被套、枕套： 面料： 聚酯纤维 65 棉 35 里料：棉 100 床单： 面料：棉 100 边料： 聚酯纤维 65 棉 35 | 被套、枕套： 面料： 聚酯纤维 48.6 棉 51.4 里料：棉 100 床单： 面料：棉 100 边料： 聚酯纤维 48.6 棉 51.4 | 提花面料： 经向±4.0 纬向±4.0 | 经向-3.0 纬向-0.4 | 符合 | 未检出 | 5.6 | 符合 | 长安商场
[7 empty] | 斜纹面料： 经向±4.0 纬向±4.0 | 经向-4.4 纬向-1.6 | 耐湿摩擦色牢度色牢度不符合 | 未检出 | 5.7
床品 27 | 江苏省海门市天意梦思卧室用品有限公司 | 天意 tianyi | 图片：超越时空 2012007 床单：180×230cm 被套：160×210cm 枕套：74×48cm | 合格品 | 棉 100 | 棉 100 | 经向：±5.0 纬向：±5.0 | 经向：-4.9 纬向：-2.6 | 符合 | 未检出 | 6.1 | 符合 | 复兴商业城
床品 28 | 紫罗兰家纺科技股份有限公司 | 1 1 1 1 1 1 紫罗兰 | 款号：VXXPCKG00615-4（梦幻空间） 图片：梦幻空间 VT-1105831 被套：200cm×230cm 床单：236cm×250cm 枕套：48cm×74cm | 合格品 | 棉 100 | 棉 100 | 经向：±5.0 纬向：±5.0 | 经向：-5.4 纬向：-1.8 | 耐湿摩擦色牢度色牢度不符合 | 未检出 | 6.0 | 符合 | 复兴商业城
床品 29 | 上海恐龙纺织装饰品有限公司 | 1 1 ESPRIT | 被套：240×230cm 床单：230×270cm 枕套：48×73cm | 一等品 | 棉 100 | 棉 100 | 经向：±4.0 纬向：±4.0 | 经向：-0.4 纬向：-2.8 | 耐湿摩擦、耐光色牢度色牢度不符合 | 37 | 6.1 | 符合 | 燕莎奥特莱斯购物中心
床品 30 | 上海恐龙纺织装饰品有限公司 | 1 1 恐龙纺织 | 图片：BA07（红色） 床单：250*260cm 被套：200*230cm 枕套：48*73cm | 一等品 | 床单：棉 100 被套、枕套：棉 100 （绣花线除外） | 床单：棉 100 被套、枕套：棉 100 （绣花线除外） | 提条面料: 经向：±4.0 纬向：±4.0 | 经向：-1.7 纬向：-1.4 | 符合 | 未检出 | 6.0 | 符合 | 燕莎奥特莱斯购物中心
[7 empty] | 缎纹面料: 经向：±4.0 纬向：±4.0 | 经向：-1.6 纬向：-1.4 | 耐湿摩擦色牢度色牢度不符合 | 未检出 | 6.0
床品 31 | 科思特家居用品（深圳）有限公司 | CASABLANCA 卡撒天嬌 | 花号：SN015 床单230cm×260cm 被袋203cm×228cm 有边枕袋48cm×73cm | 合格品 | 棉 100 | 棉 100 | 经向：±5.0 纬向：±5.0 | 经向：-3.6 纬向：-2.4 | 符合 | 未检出 | 5.5 | 符合 | 燕莎奥特莱斯购物中心
编号 | 标称生产经销企业 | 标称品牌 | 货号/规格 | 标称 等级 | 纤维含量% |  | 水洗尺寸变化率（%） |  | 色牢度 | 甲醛含量 （≤75mg/kg） | pH值（4.0～8.5） | 使用说明 | 购样地点
[5 empty] | 明示 | 实测 | 标准 要求 | 实测值
床品 32 | 佛山市顺德区乐从镇图美寝饰用品有限公司 | 1 1 1 1 图美 | 货号：1TDA520E4L 图片：TDA520-风情万种 床单：280×250cm 被套：220×240cm 短枕套：48×74cm | 优等品 | 莱赛尔纤维 100 | 莱赛尔纤维 100 | 经向：±3.0 纬向：±3.0 | 经向：-1.5 纬向：-1.9 | 耐光牢度色牢度不符合 | 未检出 | 7.0 | 不符合 9.GB18401-2003标准已被新标准替代。 | 伊力诺依家具东四环店
床品 33 | 北京永芳蝶雅纺织品有限公司 | 1 1 1 1 蝶雅 | 图片：绚丽争艳 被套：150×215cm 床单：180×230cm 枕套：48×74cm | 合格品 | 棉 100 | 棉 100 | 经向：±5.0 纬向：±5.0 | 经向：-5.6 纬向：-0.2 | 耐湿摩擦色牢度色牢度不符合 | 未检出 | 6.1 | 符合 | 翠微大厦
床品 34 | 佛山市南海富德纺织制品有限公司 | 1 1 1 1 帝豪 | 花型：80806# 床单：230cm×250cm 被套：150cm×215cm 枕套：48cm×72cm | 一等品 | 棉 100 | 棉 100 | 印花面料: 经向：±4.0 纬向：±4.0 | 经向：-3.1 纬向：-0.8 | 符合 | 未检出 | 6.0 | 符合 | 城乡贸易中心
[7 empty] | 斜纹红色面料: 经向：±4.0 纬向：±4.0 | 经向：-2.5 纬向：-1.0 | 符合 | 未检出 | 5.9
床品 35 | 上海佳丽斯家纺有限公司 | 佳丽斯 | 图片：锦秀年华（大红） 被套：200cm×230cm 床单：246cm×248cm 枕套：48cm×73cm | 合格品 | 枕套： 主体面料：聚酯纤维 60 棉 40 装饰面料：棉 100 装饰花边除外 里料：棉 100 床单：棉 100 装饰部分除外 被套： 面料：聚酯纤维 60 棉 40 装饰部分除外 里料：棉 100 | 枕套： 主体面料：聚酯纤维 58.3 棉 41.7 装饰面料：棉 100 装饰花边除外 里料：棉 100 床单：棉 100 装饰部分除外 被套： 面料：聚酯纤维 58.3 棉 41.7 装饰部分除外 里料：棉 100 | 提花面料： 经向：±5.0 纬向：±5.0 | 经向：-2.4 纬向：-0.5 | 符合 | 未检出 | 5.2 | 符合 | 城乡贸易中心
[7 empty] | 斜纹面料： 经向：±5.0 纬向：±5.0 | 经向：-3.5 纬向：-3.0 | 符合 | 未检出 | 5.7
床品 36 | 情人草寝饰用品（南通）有限公司 | 情人草 | 图片：DSJ-醉人花影1018 | 未标注 | 棉 100 | 棉 100 | 经向：±4.0 纬向：±4.0 | 经向：-2.3 纬向：-3.7 | 耐碱汗渍、耐酸汗渍、耐光色牢度色牢度不符合 | 未检出 | 5.4 | 不符合 2.无产品名称 3.耐久标标注多个产品规格未选择。 6.执行标准已被新标准替代。 7.无产品质量等级 8.无产品质量检验合格证明 9.无基本安全技术要求类别 | 百荣世贸商城
编号 | 标称生产经销企业 | 标称品牌 | 货号/规格 | 标称 等级 | 纤维含量% |  | 水洗尺寸变化率（%） |  | 色牢度 | 甲醛含量 （≤75mg/kg） | pH值（4.0～8.5） | 使用说明 | 购样地点
[5 empty] | 明示 | 实测 | 标准 要求 | 实测值
床品 37 | 上海森恋纺织品有限公司 制造商：海门市凯莱卧室用品有限公司 翊龙家纺 | 喜乐年华（吊牌及包装盒） 翊龙家纺（耐久标） | 图片：DLBY-花舞盛宴（大红） 包装盒贴纸： 被套200*230cm*1 床单245*245cm*1 枕套48*74cm*2 耐久标： 床单：250×270cm | 一等品 | 提花面料： 棉 45 涤纶 55 其他面料： 棉 100 | 提花面料： 粘纤 44.2 聚酯纤维 55.8 斜纹面料： 棉 84.6 粘纤 15.4 | 提花面料: 经向：±4.0 纬向：±4.0 | 经向：-3.2 纬向：-0.2 | 符合 | 未检出 | 5.4 | 不符合 3.床单耐久标上标注的规格与包装盒贴纸标注不一致，被套、枕套均未在耐久标上标注产品规格。 4.未在耐久标上标注采用原料的成分和含量。 5.洗涤图形符号标注不规范。 8.无产品质量检验合格证明 9.GB18401-2003标准已被新标准替代。 | 百荣世贸商城
[7 empty] | 斜纹面料: 经向：±4.0 纬向：±4.0 | 经向：-6.0 纬向：-3.4 | 耐碱汗渍、耐酸汗渍、耐水、耐湿摩擦色牢度色牢度不符合 | 未检出 | 6.2
床品 38 | 湖南多喜爱家纺股份有限公司 | Dohia 多喜爱 | 图片：121158 被袋：229cm×203cm 床单：260cm×230cm 枕袋：74cm×48cm | 合格品 | 棉 100 | 棉 100 | 经向：±5.0 纬向：±5.0 | 经向：-4.5 纬向：-2.1 | 符合 | 未检出 | 6.1 | 符合 | 百荣世贸商城
床品 39 | 未标注生产企业名称 经销单位：北京百荣世贸商城4AC068 | 金凯丽 | 图片：JKL-豪门情深（红）2103 被套：200×230cm 床单：250×270cm 枕套：48×74cm | 一等品 | 未标注采用原料的成分和含量 | 提花/印花面料： 棉 65.7 聚酯纤维 34.3 印花面料： 棉 100 | 提花/印花面料： 经向：±4.0 纬向：±4.0 | 经向：-5.8 纬向：-0.2 | 耐碱汗渍、耐酸汗渍、耐干摩擦色牢度、耐湿摩擦、耐光色牢度色牢度不符合 | 32 | 6.1 | 不符合 1.无制造者名称和地址 3.未在耐久标标注产品规格。 4.无原料成分含量 5.无洗涤方法 8.无基本安全技术要求类别 | 百荣世贸商城
[7 empty] | 印花面料： 经向：±4.0 纬向：±4.0 | 经向：-5.7 纬向：-1.7 |  | 未检出 | 6.0
床品 40 | 特力（中国）商贸有限公司 | 1 1 1 1 1 1 HOLA | 包装盒贴纸： 被套220×240 床包180×200+35 枕套48×75 | 未标注 | 精梳棉 100 | 棉 100 | 经向：±4.0 纬向：±4.0 | 经向：-2.8 纬向：-2.8 | 耐碱汗渍、耐光色牢度色牢度不符合 | 未检出 | 5.5 | 不符合 3.耐久标未标注产品规格。 6.执行标准已被新标准替代。 7.无产品质量等级 8.无产品质量检验合格证明 9.GB18401-2003标准已被新标准替代。 | 特力屋中关村店
床品 41 | 生产者：宜家瑞典有限公司 进品商/分销商：宜家（中国）投资有限公司 产地：孟加拉共和国 | IKEA | 货品编号：20226710/19489 外包装： 150×200cm 59×79” 50×80cm 20×32” 包装袋贴纸： 尺寸： 被罩长200厘米，被罩宽150厘米，枕套长50厘米，枕套宽80厘米 | 未标注 | 棉 100 | 棉 100 | 经向：±4.0 纬向：±4.0 | 经向：-1.9 纬向：-1.8 | 耐干摩擦牢度色牢度不符合 | 未检出 | 5.1 | 不符合 7.无产品质量等级 | 北京宜家家居
注：1、比较试验结果只对购买的样品负责，本表中排名不分先后；2、本次比较试验测试标准：GB5296.4-1998《消费品使用说明 纺织品和服装使用说明》、GB18401-2010 《国家纺织产品基本安全技术规范》、GB/T22796-2009《被、被套》、GB/T22797-2009《床单》、GB/T22843-2009《枕、垫类产品》、GB/T22844-2009《配套床上用品》；3、本次比较试验起球性能、异味、可分解芳香胺染料所有样品均符合国家标准要求。