## 保暖内衣
北京市消协保暖内衣比较试验结果汇总表
编号 | 样品名称 | 标称生产经销企业 | 标称品牌 | 货号/规格 | 色牢度（级） | [7 empty] | 透气率 （mm/s） |  | 纤维含量(%) |  | 使用 说明
[5 empty] | 耐碱汗渍 |  | 耐酸汗渍 |  | 耐干摩擦/印花耐干摩擦 |  | 耐湿摩擦/印花耐湿摩擦
[5 empty] | 标准 要求 | 实测值 | 标准 要求 | 实测值 | 标准 要求 | 实测值 | 标准要求 | 实测值 | 标准要求 | 实测值 | 明示 | 实测
保暖01 | 丝棉暖甲 | 上海北极绒家居内衣服饰有限公司 上海北极绒实业股份有限公司（监制） | 北极绒 | B01921 170/100 | 变 色 ≥3 沾 色 ≥3 | 变 色 4-5 沾 色 4 | 变 色 ≥3 沾 色 ≥3 | 变 色 4-5 沾 色 4 | ≥3 | 4-5 | ≥2 | 4-5 | / | / | 针织面料：面层：棉94 氨纶6 连接层：羊毛6 聚酯纤维94 里层：聚酯纤维100 梭织面料：聚酯纤维100 填充物：聚酯纤维100 | 针织面料： 面层：棉92.4 氨纶7.6 连接层：羊毛1.1 聚酯纤维98.9 里层：聚酯纤维100 梭织面料：聚酯纤维100 填充物：絮片：聚酯纤维100 无纺布除外 | 符合
[5 empty] | 变 色 ≥3 沾 色 ≥3 | 变 色 4-5 沾 色 4 | 变 色 ≥3 沾 色 ≥3 | 变 色 4-5 沾 色 4 | ≥3 | 3-4 | ≥2 | 2-3 | ≥180 | 425.6
保暖02 | 俏美人保暖装 | 济南暖倍儿科技开发有限公司 |  | / XL 170/95 | 变 色 ≥3-4 沾 色 ≥3 | 变 色 4-5 沾 色 3 | 变 色 ≥3-4 沾 色 ≥3 | 变 色 4-5 沾 色 3-4 | ≥3 | 4 | ≥2 | 2-3 | ≥180 | 494.1 | 表层：棉94 氨纶6 中间层： 聚酯纤维（聚酯纤维+竹炭改性聚酯纤维）95 羊毛5 里层：聚酯纤维100 | 上衣前片（黑底印花面料）： 表层：棉91.9 氨纶8.1 中间层： 聚酯纤维（聚酯纤维+炭改性聚酯纤维）100 里层：聚酯纤维100 | 符合
[5 empty] | 变 色 ≥3-4 沾 色 ≥3 | 变 色 4-5 沾 色 3 | 变 色 ≥3-4 沾 色 ≥3 | 变 色 4-5 沾 色 3-4 | ≥3-4 | 4 | ≥2 | 3 | ≥180 | 644.2 |  | 上衣后片、袖及裤子（黑色素色面料）： 表层：棉90.4 氨纶9.6 中间层： 聚酯纤维（聚酯纤维+炭改性聚酯纤维）95.8 羊毛4.2 里层：聚酯纤维100
保暖03 | 重磅竹炭超暖暖衣-男 | 北京小护士纺织科技有限公司 | 小护士 | 款号：ZTT001 180/110、185/115 | 变 色 ≥3-4 沾 色 ≥3 | 变 色 4-5 沾 色 3-4 | 变 色 ≥3-4 沾 色 ≥3 | 变 色 4-5 沾 色 4 | ≥3-4 | 4 | ≥2 | 3 | ≥180 | 199.4 | 外层：棉100 中间层：聚酯纤维90 羊毛3 氨纶7 里层：聚酯纤维100 辅料除外 | 外层：棉100 中间层：聚酯纤维90.0 羊毛2.6 氨纶7.4 里层：聚酯纤维100 辅料除外 | 符合
保暖04 | 印花暖绒圆领女套装 | 海林集团荣誉出品 监制 南通海林集团有限公司 生产商 上海海林实业有限公司 |  | 货号：SR05-13-4 175/100 XXL 170/95 XL | 变 色 ≥3-4 沾 色 ≥3 | 变 色 4-5 沾 色 3-4 | 变 色 ≥3-4 沾 色 ≥3 | 变 色 4-5 沾 色 3-4 | ≥3 | 4-5 | ≥2 | 4 | ≥180 | 426.9 | 面层：棉91.2 氨纶8.8 里层：聚酯纤维100 裤子：棉91.2 氨纶8.8 连接线（A纱）： 聚酯纤维（含竹碳纤维）94 羊毛6 连接线（B纱）及绒层：聚酯纤维 100 | 上衣（豹纹印花面料）： 面层：棉89.7 氨纶10.3 里层：聚酯纤维100 裤子（黑色面料）： 表层：棉90.4 氨纶9.6 连接线：聚酯纤维100 里层：聚酯纤维100 | 符合
[5 empty] | 变 色 ≥3-4 沾 色 ≥3 | 变 色 4-5 沾 色 3 | 变 色 ≥3-4 沾 色 ≥3 | 变 色 4-5 沾 色 3 | ≥3-4 | 4 | ≥2 | 3-4 | ≥180 | 472
保暖05 | 保暖印花加肥加大男圆领套装 | 红妮国际（香港）集团有限公司 青岛红妮集团有限公司 制造商：青岛红妮制衣有限公司 | 红妮 | 款号：H82893 4XL 185/115 XXXL 185/110 | 变 色 ≥3-4 沾 色 ≥3 | 变 色 4-5 沾 色 4-5 | 变 色 ≥3-4 沾 色 ≥3 | 变 色 4-5 沾 色 4-5 | ≥3 | 4 | ≥2 | 2-3 | ≥180 | 369.3 | 上衣： 表层：棉88 氨纶12 里层：聚酯纤维100 | 上衣： 印花面料： 表层：棉89.6 氨纶10.4 里层：聚酯纤维 100 黑色面料： 表层：棉90.9 氨纶9.1 里层：聚酯纤维100 | 符合
[5 empty] | 变 色 ≥3-4 沾 色 ≥3 | 变 色 4-5 沾 色 4 | 变 色 ≥3-4 沾 色 ≥3 | 变 色 4-5 沾 色 4 | ≥3-4 | 4 | ≥2 | 2 | ≥180 | 456.8 | 裤子： 表层：棉88 氨纶12 里层：聚酯纤维100 护膝：棉94 羊毛6 | 裤子： 表层：棉90.9 氨纶9.1 里层：聚酯纤维100 护膝：棉90.6 羊毛9.4
保暖06 | 上衣：男长袖 裤子：男秋冬长裤 | 浩沙国际有限公司 生产商：浩沙实业（福建）有限公司 |  | 上衣： 款号：113711102 裤子： 款号：113731103 | 变 色 ≥3-4 沾 色 ≥3 | 变 色 4-5 沾 色 4-5 | 变 色 ≥3-4 沾 色 ≥3 | 变 色 4-5 沾 色 4-5 | ≥3-4 | 4-5 | ≥2 | 4-5 | ≥180 | 186.7 | 外层：腈纶63 莫代尔纤维14 粘纤13 锦纶5 羊毛4 氨纶1 里层：棉45 莫代尔纤维28 腈纶20 氨纶 7 | 外层：腈纶62.5 莫代尔纤维+粘纤26.2 锦纶5.8 羊毛 4.3 氨纶1.2 里层：棉45.6 莫代尔纤维27.3 腈纶20.0 氨纶7.1 | 符合
保暖07 | 羊毛休闲暖阳绒内衣 | 商标持有人：恒源祥（集团）有限公司 上海恒源祥制衣有限公司 授权制造商：常熟市艳彤制衣有限公司 | 恒源祥 | BWS933 165/90 （L） 170/95（XL） | 变 色 ≥3-4 沾 色 ≥3 | 变 色 4-5 沾 色 3 | 变 色 ≥3-4 沾 色 ≥3 | 变 色 4-5 沾 色 3 | ≥3-4 | 4 | ≥2 | 2 | ≥180 | 485.1 | 表层：棉94.9 氨纶5.1 中层：聚酯纤维95.4 羊毛4.6 里层：聚酯纤维100 | 表层：棉95.1 氨纶4.9 中层：聚酯纤维95.1 羊毛4.9 里层：聚酯纤维100 | 符合
保暖08 | WA21女士V领毛衣 | 爱丽丝（上海）商贸有限公司 制造商：上海爱丽丝制衣有限公司 |  | WA-21 M 165/88A胸围84～92CM S 160/82A L 170/94A | 变 色 ≥3 沾 色 ≥3 | 变 色 4-5 沾 色 4 | 变 色 ≥3 沾 色 ≥3 | 变 色 4-5 沾 色 4 | ≥3 | 4-5 | / | 4-5 | / | 959.4 | 170/94A： 腈纶65 锦纶20 羊毛15 160/82A、165/88A： 腈纶66 锦纶21 羊毛13 | 170/94A：腈纶63.2 锦纶22.5 羊毛14.3 160/82A、165/88A： 腈纶63.8 锦纶22.3 羊毛13.9 | 符合
保暖09 | 暖霸羊毛丝棉裤 | 巨人（北京）服饰有限公司出品 | 和人纺 | 22022 170/100 | 变 色 ≥3 沾 色 ≥3 | 变 色 4-5 沾 色 4-5 | 变 色 ≥3 沾 色 ≥3 | 变 色 4-5 沾 色 4-5 | ≥3 | 4-5 | ≥2 | 2-3 | ≥180 | 437.2 | 面层：棉80 羊毛10 氨纶10 连接层：聚酯纤维100 里层：聚酯纤维100 膝盖贴片：面层：聚酯纤维100 里层：桑蚕丝40 聚酯纤维60（含微量羊毛） 后腰贴片：丙纶100（磁性纤维） | 面层：棉93.9 氨纶6.1 连接层：聚酯纤维100 里层：聚酯纤维100 膝盖贴片：面层：锦纶100 里层：絮片：桑蚕丝42.9 聚酯纤维57.1 无纺布除外 后腰贴片：丙纶100 | 符合
保暖10 | 新颖保暖棉毛男长裤 | 江苏AB股份有限公司 |  | 9822 105 180/105 110 185/110 | 变 色 ≥3-4 沾 色 ≥3 | 变 色 4-5 沾 色 4-5 | 变 色 ≥3-4 沾 色 ≥3 | 变 色 4-5 沾 色 4-5 | ≥3-4 | 4-5 | ≥2 | 4 | ≥180 | 671.9 | 表里：棉100 中间层：涤纶100 | 表、里层：棉100 中间层：聚酯纤维100 | 符合
保暖11 | 保暖内衣套装 | 英国博斯国际有限公司（监制） 无锡市心之悦针织服饰有限公司 | BOSSSUNWEN | HN9101 185/110 XXXL | 变 色 ≥3-4 沾 色 ≥3 | 变 色 4-5 沾 色 4-5 | 变 色 ≥3-4 沾 色 ≥3 | 变 色 4-5 沾 色 4-5 | ≥3-4 | 4 | ≥2 | 2-3 | ≥180 | 437.9 | 提花面料： 表层：棉89.4 聚酯纤维10.6 里层：聚酯纤维94.2 氨纶5.8 素色面料： 表层：棉100 里层：聚酯纤维96.0 氨纶4.0 | 提花面料： 表层：棉89.4 聚酯纤维10.6 里层：聚酯纤维93.7 氨纶6.3 素色面料： 表层：棉100 里层：聚酯纤维 96.5 氨纶3.5 | 符合
[5 empty] | 变 色 ≥3-4 沾 色 ≥3 | 变 色 4-5 沾 色 4-5 | 变 色 ≥3-4 沾 色 ≥3 | 变 色 4-5 沾 色 4-5 | ≥3-4 | 4-5 | ≥2 | 2-3 | ≥180 | 403.6
保暖12 | 男保暖裤 | 北京奥世博针织厂 | 世王 | D5030 180/115B | 变色 ≥3 沾色 ≥3 | 变色 4-5 沾色 4-5 | 变色 ≥3 沾色 ≥3 | 变色 4-5 沾色 4-5 | 不低于 3-4 | 4-5 | 不低于 3-4 | 1-2 | ≥180 | 358.1 | 面料：棉77.1 聚酯纤维20.6 氨纶2.3 里料：聚酯纤维84.5 棉13.2 氨纶2.3 填充物： 絮片：羊毛48.7 聚酯纤维26.8 粘纤15.6 腈纶8.9 无纺布：丙纶100 | 面料：棉77.7 聚酯纤维19.9 氨纶2.4 里料：聚酯纤维84.1 棉13.3 氨纶2.6 填充物： 絮片：羊毛25.1 聚酯纤维43.7 粘纤11.5 腈纶9.7 无纺布：丙纶100 | 不符合 3.产品号型和规格标注不规范。 6.包装袋与合格证标注不一致。
[5 empty] | 里料： 变色 不低于3-4 沾色 不低于3-4 | 变色 4-5 沾色 4-5 | 变色 不低于3-4 沾色 不低于3-4 | 变色 4-5 沾色 4-5 | / | / | / | /
保暖13 | 三层保暖男套 | 仙妮私衣坊（天津）纺织品有限公司监制 天津依丹圣派服饰有限公司 受委托生产商：江阴市缘之恋服饰有限公司监制 | 仙妮亿族 | 0811 XXL180/105 XL 175/100 | 变 色 ≥3-4 沾 色 ≥3 | 变 色 4-5 沾 色 4-5 | 变 色 ≥3-4 沾 色 ≥3 | 变 色 4-5 沾 色 4-5 | ≥3-4 | 4-5 | ≥2 | 3-4 | ≥180 | 920.6 | 面、里：棉100 中间：高弹丝 | 面、里：棉100 中间：聚酯纤维 100 | 不符合 4.纤维名称标注不规范。 5.耐久标与包装袋洗涤图形符号标注不一致。 7.无 8.无 9.上衣耐久标与裤子耐久标、包装袋标注不一致，上衣耐久标标注的执行标准已被新标准替代。
保暖14 | 京辉男士羽绒保暖裤 | 北京佳明伟业科技发展有限公司 |  | / XXXL 180/105 XXL 175/100 | 变 色 ≥3 沾 色 ≥3 | 变 色 4-5 沾 色 4-5 | 变 色 ≥3 沾 色 ≥3 | 变 色 4-5 沾 色 4-5 | ≥3 | 4 | ≥2 | 3-4 | ≥180 | 501.6 | 面料： 表层：棉90.5 氨纶9.5 连接层：聚酯纤维100 里层：聚酯纤维100 附加层：聚酯纤维100 填充物：白鸭绒 含绒量80 | 主料： 表层：聚酯纤维56.4 棉30.6 氨纶8.5 粘纤4.5 连接层：聚酯纤维100 里层：聚酯纤维100 贴布： 面料：聚酯纤维100 填充物：白鸭绒 含绒量：56.1 | 符合
[5 empty] | 变 色 ≥3 沾 色 ≥3 | 变 色 4-5 沾 色 4-5 | 变 色 ≥3 沾 色 ≥3 | 变 色 4-5 沾 色 4-5 | ≥3 | 4-5 | ≥2 | 4-5 | / | /
保暖15 | 热力羊毛竹炭舒肤绒 | 商标持有人：上海波司登国际服饰有限公司 生产制造商:常熟市花中雪服饰有限公司 | 雪中飞 | XX12811 180/110（XXL） 185/115（XXXL） | 变 色 ≥3-4 沾 色 ≥3 | 变 色 4-5 沾 色 4-5 | 变 色 ≥3-4 沾 色 ≥3 | 变 色 4-5 沾 色 4-5 | ≥3-4 | 4-5 | ≥2 | 4 | ≥180 | 757.4 | 面层：棉76.6 聚酯纤维（含竹炭聚酯纤维）18.6 羊毛4.8 连接线：聚酯纤维100 里层：聚酯纤维100 | 面层：棉73.3 聚酯纤维+炭改性聚酯纤维21.7 羊毛5.0 连接线：聚酯纤维100 里层：聚酯纤维100 | 符合
保暖16 | 羊绒商务保暖内衣 | 江苏报喜龙服饰有限公司授权 制造商：江阴市顾山依诺菲针织制衣厂 | BO.XILONG 报喜龙 | B5029（包装盒贴纸）、 5029（吊牌贴纸） XXXL、XXL | 变 色 ≥3-4 沾 色 ≥3 | 变 色 4-5 沾 色 4-5 | 变 色 ≥3-4 沾 色 ≥3 | 变 色 4-5 沾 色 4-5 | ≥3-4 | 4-5 | ≥2 | 2-3 | ≥180 | 454.4 | 上衣： 面层：棉90 中间隔离层： 羊毛6 氨纶4 里层：聚酯纤维100 | 上衣大身下部及袖（藏青色/麻灰宽条部位）： 面层：棉76.8 聚酯纤维 12.9 氨纶10.3 中间层：聚酯纤维100 里层：聚酯纤维100 上衣大身肩部（藏青色/麻灰间条部位）： 面层：棉80.0 氨纶10.3 聚酯纤维9.7 中间层：聚酯纤维100 里层：聚酯纤维100 上衣大身中部彩条部位除外 | 不符合 3.产品号型和规格标注不规范。 4.采用原料的成分和含量标注不规范。 7.耐久标与合格证标注不一致。 9.XXXL裤子耐久标标注执行标准已被新标准替代。
[5 empty] | 变 色 ≥3-4 沾 色 ≥3 | 变 色 4-5 沾 色 3 | 变 色 ≥3-4 沾 色 ≥3 | 变 色 4-5 沾 色 3 | ≥3-4 | 3-4 | ≥2 | 2 | ≥180 | 339 | 裤子： 表面：棉100 中间层：聚酯纤维81 氨纶11 羊毛8 里层：聚酯纤维100 | 裤子： 表层：棉100 中间层：聚酯纤维82.5 氨纶17.5 里层：聚酯纤维 100
保暖17 | 七匹狼男士贴片保暖长裤 | 福建七匹狼实业股份有限公司 授权 浙江开倜服饰有限公司 制造销售 |  | 02160 XXL 180/105 | 变 色 ≥3 沾 色 ≥3 | 变 色 4-5 沾 色 4-5 | 变 色 ≥3 沾 色 ≥3 | 变 色 4-5 沾 色 4-5 | ≥3 | 4-5 | ≥2 | 4-5 | ≥180 | 452.7 | 大身面料： 面：棉100 连接线：棉90 氨纶10 里：聚酯纤维100 贴片、填充物：聚酯纤维 100 | 大身面料： 面：棉100 连接线：聚酯纤维 90.8 氨纶9.2 里：聚酯纤维100 贴片、填充物：聚酯纤维100 | 符合
[5 empty] | 变 色 ≥3 沾 色 ≥3 | 变 色 4-5 沾 色 4-5 | 变 色 ≥3 沾 色 ≥3 | 变 色 4-5 沾 色 4-5 | ≥3 | 4-5 | ≥2 | 4-5 | / | /
保暖18 | 金钻竹炭不倒绒暖衣 | 上海农夫原绵服饰有限公司（监制） 制造商：义乌市天蚕服饰有限公司 | 天蚕 | 1103（合格证大贴纸） 971317（合格证小贴纸） XXXL185/110 | 变 色 ≥3-4 沾 色 ≥3 | 变 色 4-5 沾 色 3 | 变 色 ≥3-4 沾 色 ≥3 | 变 色 4-5 沾 色 3 | ≥3 | 4 | ≥2 | 2-3 | ≥180 | 769.5 | 面层：精梳棉100 里层：竹炭纤维5 氨纶2 聚酯纤维93 | 上衣前片（印花面料）： 面层：棉100 里层：聚酯纤维96.0 氨纶4.0 | 不符合 4.纤维名称标注不规范。 5.耐久标与吊牌、包装盒标注的洗涤图形符号不一致。 6.合格证小贴纸与合格证、包装盒贴纸标注不一致。
[5 empty] | 变 色 ≥3-4 沾 色 ≥3 | 变 色 4-5 沾 色 3 | 变 色 ≥3-4 沾 色 ≥3 | 变 色 4-5 沾 色 3 | ≥3-4 | 4-5 | ≥2 | 2-3 | ≥180 | 715 |  | 上衣后片、袖及裤子（素色面料）： 面层：棉100 里层：聚酯纤维96.0 氨纶4.0
保暖19 | 力将男提花保暖内衣 | 上海齐享服饰有限公司 | LIJIANG 力将 | L-1027 175/100（XL) 185/110（3XL） | 变 色 ≥3-4 沾 色 ≥3 | 变 色 4-5 沾 色 4-5 | 变 色 ≥3-4 沾 色 ≥3 | 变 色 4-5 沾 色 4-5 | ≥3-4 | 4-5 | ≥2 | 3-4 | ≥180 | 422.7 | 合格证贴纸： 面层：羊毛8 莫代尔10 氨纶5 精梳棉77 里层：热暖纤维100 耐久标： 面层：羊毛10 莫代尔10 氨纶5 精梳棉75 里层：竹炭绒100 | 上衣前片（黑/红色提花面料）： 表层：聚酯纤维35.1 腈纶30.0 粘纤28.6 氨纶6.3 里层：聚酯纤维100 | 不符合 4.耐久标与合格证贴纸标注的纤维含量不一致。 纤维名称标注不规范。 5.耐久标与合格证、包装盒标注的洗涤图形符号不一致。
[5 empty] | 变 色 ≥3-4 沾 色 ≥3 | 变 色 4-5 沾 色 4-5 | 变 色 ≥3-4 沾 色 ≥3 | 变 色 4-5 沾 色 4-5 | ≥3-4 | 4-5 | ≥2 | 2-3 | ≥180 | 338.3 |  | 上衣后片、袖及裤子（黑色面料）： 表层：棉88.8 氨纶11.2 里层：聚酯纤维100
保暖20 | 驼绒竹炭超暖内衣 | 上海帕兰朵高级服饰有限公司 |  | P21067TM-2（男） 180/100B（XXL） 185/104B（XXXL） | 变 色 ≥3-4 沾 色 ≥3 | 变 色 4-5 沾 色 4-5 | 变 色 ≥3-4 沾 色 ≥3 | 变 色 4-5 沾 色 4-5 | ≥3-4 | 4-5 | ≥2 | 4-5 | ≥180 | 492.8 | 上衣前片： 面层：驼绒5 棉50 再生纤维素纤维35 聚酯纤维（竹炭)10 中层：聚酯纤维93 氨纶 7 里层：聚酯纤维100 | 上衣前片： 面层：驼绒4.8 棉52.5 粘纤32.3 聚酯纤维（竹炭纤维）10.4 中层：聚酯纤维91.1 氨纶8.9 里层：聚酯纤维100 | 符合
[15 empty] | 其余部分： 面层：棉55 再生纤维素纤维35 聚酯纤维（竹炭）10 中层：聚酯纤维93 氨纶7 里层：聚酯纤维100 | 其余部分： 面层：棉56.9 粘纤32.2 聚酯纤维（竹炭纤维）10.9 中层：聚酯纤维91.6 氨纶8.4 里层：聚酯纤维100
保暖21 | 都市阳光·风格暖绒保暖内衣男套装 | 浙江红高杉服饰有限公司 |  | GB2106（包装盒贴纸） B2106（合格证正面贴纸） 126143（合格证反面贴纸） XXL 180/105 | 变 色 ≥3-4 沾 色 ≥3 | 变 色 4-5 沾 色 4-5 | 变 色 ≥3-4 沾 色 ≥3 | 变 色 4-5 沾 色 4-5 | ≥3-4 | 4-5 | ≥2 | 4-5 | ≥180 | 468.4 | 上衣： 前片： 表层：棉89 氨纶6 其他纤维5 里层：聚酯纤维100 后片及袖： 表层：棉92.3 氨纶7.7 里层：聚酯纤维100 | 上衣： 前片： 表层：棉88.4 氨纶7.5 聚酯纤维4.1 里层：聚酯纤维100 后片及袖： 表层：棉92.5 氨纶7.5 里层：聚酯纤维100 | 不符合 6.合格证正反两面贴纸标注的产品执行标准不一致。
[5 empty] | 变 色 ≥3-4 沾 色 ≥3 | 变 色 4-5 沾 色 4 | 变 色 ≥3-4 沾 色 ≥3 | 变 色 4-5 沾 色 4-5 | ≥3-4 | 4-5 | ≥2 | 3-4 | ≥180 | 632.8 | 裤子： 表层：棉92.3 氨纶7.7 里层：聚酯纤维100 | 裤子： 表层：棉92.5 氨纶7.5 里层：聚酯纤维100
保暖22 | 男式贴片长裤 | 上海慕朵服饰有限公司 制造商：上海齐享服饰有限公司 | 慕朵 muduo | M-1008 185/110 ■XXL（涂黑处洗后露出X，规格变为XXXL）、 180/105 XXL | 变 色 ≥3-4 沾 色 ≥3 | 变 色 4-5 沾 色 3-4 | 变 色 ≥3-4 沾 色 ≥3 | 变 色 4-5 沾 色 3-4 | ≥3-4 | 4 | ≥2 | 2-3 | ≥180 | 397.0 | 表层：棉91.2 氨纶8.8 里层：聚酯纤维100 贴片： 面料：聚酯纤维100 填充物：羽绒100 | 主料： 表层：棉62.1 聚酯纤维29.1 氨纶 8.8 里层：聚酯纤维100 贴片： 面料：聚酯纤维100 填充物：白鸭绒含绒量：68.0 | 不符合 3.三条样品耐久标标注的号型和规格被涂改，洗后涂改处被洗掉。 4.采用原料的成分和含量标注不规范。 5.耐久标与包装盒洗涤图形符号标注不一致， 耐久标洗涤图形符号与文字说明不对应。
[5 empty] | 变 色 ≥3-4 沾 色 ≥3 | 变 色 4-5 沾 色 4 | 变 色 ≥3-4 沾 色 ≥3 | 变 色 4-5 沾 色 4-5 | ≥3-4 | 4-5 | ≥2 | 4-5 | / | /
保暖23 | 休闲提花保暖男套 | 红豆集团（无锡)太湖服饰有限公司 |  | 3311 XXL 175/100 XXXL180/105 | 变 色 ≥3 沾 色 ≥3 | 变 色 4-5 沾 色 4 | 变 色 ≥3 沾 色 ≥3 | 变 色 4-5 沾 色 4 | ≥3 | 4-5 | ≥2 | 4 | / | / | 上衣： 前片面料：聚酯纤维67 粘纤32 氨纶1 前内贴片： 面层：聚酯纤维100 中间层：聚酯纤维96 羊毛4 里层：聚酯纤维100 其余部位： 面层：棉46 聚酯纤维40 氨纶8 再生纤维素纤维 6 中间层：聚酯纤维100 里层：聚酯纤维100 | 上衣 前片面料：聚酯纤维65.3 粘纤33.4 氨纶1.3 前内贴片： 面层：聚酯纤维100 中间层：聚酯纤维95.3 羊毛4.7 里层：聚酯纤维100 其余部位： 面层：棉49.4 聚酯纤维 38.1 氨纶7.9 粘纤4.6 中间层：聚酯纤维100 里层：聚酯纤维100 | 符合
[5 empty] | 变 色 ≥3 沾 色 ≥3 | 变 色 4 沾 色 4 | 变 色 ≥3 沾 色 ≥3 | 变 色 4 沾 色 4 | ≥3 | 4-5 | ≥2 | 3-4 | ≥180 | 376.5
[5 empty] | 变 色 ≥3 沾 色 ≥3 | 变 色 4-5 沾 色 3-4 | 变 色 ≥3 沾 色 ≥3 | 变 色 4-5 沾 色 3-4 | ≥3 | 3-4 | ≥2 | 2-3 | ≥180 | 435.1 | 裤子： 面层：棉94 氨纶6 中间层：聚酯纤维100 里层：聚酯纤维100 | 裤子： 面层：棉93.5 氨纶6.5 中间层：聚酯纤维100 里层：聚酯纤维100
保暖24 | 男拉毛裤 | 宜而爽®商标系列产品由台湾中兴纺织集团授权 中兴投资（中国）有限公司制造行销 制造厂：上海中兴纺织品有限公司 |  | EDA0407N 175/100 XL 180/105 XXL | 变 色 ≥3-4 沾 色 ≥3 | 变 色 4-5 沾 色 4-5 | 变 色 ≥3-4 沾 色 ≥3 | 变 色 4-5 沾 色 4-5 | ≥3-4 | 3-4 | ≥2 | 2 | ≥180 | 468.4 | 表层：棉78 聚酯纤维22 中间层：聚酯纤维90.9 氨纶9.1 里层：聚酯纤维100 护膝：棉92.6 羊毛5.2 氨纶2.2 | 表层：棉81.3 聚酯纤维18.7 中间层：聚酯纤维91.4 氨纶8.6 里层： 聚酯纤维100 护膝：棉92.9 羊毛4.9 氨纶2.2 | 符合
保暖25 | 宇航空调纤维保暖女套 | 北京铜牛集团有限公司 |  | 0806-5377/9254 P193518-紫色 170/95 | 变 色 ≥3 沾 色 ≥3 | 变 色 4-5 沾 色 3 | 变 色 ≥3 沾 色 ≥3 | 变 色 4-5 沾 色 3 | ≥3 | 4 | / | 3 | / | 577.1 | 主料：聚酯纤维72 棉24 氨纶4 贴护面料： 上层：聚酯纤维60 再生纤维素纤维（粘纤）25 腈纶15 下层：聚酯纤维100 | 主料：聚酯纤维74.9 棉21.5 氨纶3.6 贴护面料： 上层：聚酯纤维64.9 粘纤21.7 腈纶13.4 下层：聚酯纤维 100 | 符合
保暖26 | 依威奴男士素色拉绒套装12105 | 中山市依威奴针织有限公司 |  | 12105 180/105 XXL | 变 色 ≥3-4 沾 色 ≥3 | 变 色 4-5 沾 色 4 | 变 色 ≥3-4 沾 色 ≥3 | 变 色 4-5 沾 色 4 | ≥3-4 | 4-5 | ≥2 | 3-4 | ≥180 | 817.5 | 面层：精梳棉97 氨纶3 里层：聚酯纤维100 | 面层：棉68.9 聚酯纤维24.6 氨纶6.5 里层：聚酯纤维100 | 不符合 7.无
保暖27 | 豪菊活力热能黄金甲男内衣套 | 上海豪菊服饰有限公司监制 制造商：江阴市豪菊服饰有限公司 | 豪菊 | 8259 XXL 180/105、 XXXL 185/110 | 变 色 ≥3-4 沾 色 ≥3 | 变 色 4-5 沾 色 4-5 | 变 色 ≥3-4 沾 色 ≥3 | 变 色 4-5 沾 色 4-5 | ≥3-4 | 4 | ≥2 | 2-3 | ≥180 | 196.3 | 表层：棉55 聚酯纤维35 氨纶10 里层：超细透空纤维100 | 面料： 表层：棉51.3 聚酯纤维38.1 氨纶10.6 里层：聚酯纤维100 里料（黄色贴布）： 聚酯纤维93.9 氨纶6.1 | 不符合 4.纤维名称标注不规范。 6.耐久标与合格证、包装盒标注不一致。
保暖28 | 高级保暖内衣 | 浙江百绒服饰有限公司 |  | 8006 3XL、2XL | 变 色 ≥3-4 沾 色 ≥3 | 变 色 4-5 沾 色 4-5 | 变 色 ≥3-4 沾 色 ≥3 | 变 色 4-5 沾 色 4-5 | ≥3-4 | 4-5 | ≥2 | 4-5 | ≥180 | 263.6 | 面料成份：羊毛10 精梳棉70 竹炭纤维12 氨纶8 里料：聚酯纤维100 | 面料：聚酯纤维58.3 腈纶21.0 粘纤18.6 羊毛2.1 里料：聚酯纤维97.5 氨纶2.5 | 不符合 3.产品号型和规格标注不规范。 4.纤维名称标注不规范。 5.耐久标与合格证标注的洗涤图形符号不一致。
保暖29 | 羊毛倍暖护膝裤 | 丽织纺（北京）服装有限公司 |  | 款号：L0213（包装盒） L0212/L0213（合格证、耐久标） 175/110 170/105 | 变 色 ≥3-4 沾 色 ≥3 | 变 色 4-5 沾 色 4 | 变 色 ≥3-4 沾 色≥3 | 变 色 4-5 沾 色 4 | ≥3-4 | 4 | ≥2 | 2-3 | ≥180 | 499.9 | 表层：羊毛6 棉94 连接线：竹炭10 聚酯纤维85 氨纶5 里层：聚酯纤维100 贴片： 表层：聚酯纤维100 絮片：聚酯纤维100 里层：丙纶100 | 主料： 表层：棉100 连接线：聚酯纤维96.4 氨纶3.6 里层：聚酯纤维100 贴片： 表层：聚酯纤维100 絮片：聚酯纤维100 里层：丙纶100 | 不符合 4.纤维名称标注不规范。 5.耐久标与合格证标注的洗涤图形符号不一致。 9.执行标准已被新标准替代。
保暖30 | 聚热超暖黄金甲 | 上海兆林实业有限公司 | 俞兆林 | Y8016 XL 175/100、 XXL 180/105 | 变 色 ≥3 沾 色 ≥3 | 变 色 4-5 沾 色 4-5 | 变 色 ≥3 沾 色 ≥3 | 变 色 4-5 沾 色 4-5 | ≥3 | 4-5 | ≥2 | 2-3 | ≥180 | 538.1 | 面料成份： 面层：棉100 连接层：聚酯纤维91 氨纶 9 里层：聚酯纤维100 上衣贴片成份：聚酯纤维100 护膝贴片成份： 面层：聚酯纤维88氨纶12 连接层：聚酯纤维97 羊毛3 里层：聚酯纤维 100 | 面料成份： 面层：棉100 连接层：聚酯纤维92.2 氨纶7.8 里层：聚酯纤维100 上衣贴片成份：聚酯纤维100 护膝贴片成份： 面层：聚酯纤维97.1 羊毛2.9 里层：聚酯纤维100 | 符合
保暖31 | 牛奶竹炭铂金绒 | 商标许可人：上海南极人纺织品发展有限公司 生产销售商：江苏菲莱雪纺织品发展有限公司 |  | NX1018（包装盒贴纸） NX1017/1018（合格证） 175/105（XXL） | 变 色 ≥3 沾 色 ≥3 | 变 色 4-5 沾 色 3-4 | 变 色 ≥3 沾 色 ≥3 | 变 色 4-5 沾 色 3-4 | ≥3 | 4-5 | ≥2 | 3-4 | ≥180 | 454.3 | 面料（主料）： 面层：羊毛 7.8 聚酯纤维（含竹炭聚酯纤维）15.6 棉68 氨纶8.6 连接层： 聚酯纤维（中空蓄热保暖纤维）100 里层：聚酯纤维100 面料（贴片）： 面层：棉52.7 聚酯纤维28.9 牛奶蛋白改性聚丙烯腈纤维11.6 氨纶6.8 里层：聚酯纤维100 | 面料（主料）： 面层：羊毛4.3 聚酯纤维18.9 棉69.7 氨纶7.1 连接层：聚酯纤维100 里层：聚酯纤维100 贴片（紫罗兰色）： 面层：棉70.7 聚酯纤维18.8 氨纶6.8 羊毛3.7 里层：聚酯纤维100 贴片（浅灰色）： 面层：棉55.0 聚酯纤维32.3 牛奶蛋白改性聚丙烯腈纤维7.2 氨纶5.5 里层：聚酯纤维100 | 不符合 9.其中一套样品标注的执行标准已被新标准替代。
保暖32 | 羊毛护膝暖立方套装 | 内衣中国总代理：上海峰文商贸有限公司 | U.S.POLO.ASSN | U13055（包装盒贴纸） U13055（男）/ U13056（女）（合格证） 180/105 XXL、 185/110 XXXL | 变 色 ≥3-4 沾 色 ≥3 | 变 色 4-5 沾 色 4-5 | 变 色 ≥3-4 沾 色 ≥3 | 变 色 4-5 沾 色 4-5 | ≥3-4 | 4-5 | ≥2 | 3 | ≥180 | 465.5 | 表层：棉46 粘胶46 氨纶8 连接层：聚酯纤维100 里层：聚酯纤维100 护膝贴片： 表层：棉86 氨纶8 羊毛6 连接层：聚酯纤维100 里层：聚酯纤维100 | 主料： 表层：棉43.5 粘纤47.1 氨纶9.4 连接层：聚酯纤维100 里层：聚酯纤维100 护膝贴片： 表层：棉85.7 氨纶7.1 羊毛7.2 连接层：聚酯纤维100 里层：聚酯纤维100 | 符合
保暖33 | 男仕套装 | 总代理：中山市阿诺帕玛服饰有 限公司(安淇制衣厂制造生产) | 花雨伞 | AP-88291 180/105（XXL)、 185/110（XXXL) | 变 色 ≥3-4 沾 色 ≥3 | 变 色 4-5 沾 色 4-5 | 变 色 ≥3-4 沾 色 ≥3 | 变 色 4-5 沾 色 4-5 | ≥3-4 | 4 | ≥2 | 3 | ≥180 | 568.2 | 表：棉100 里：聚酯纤维95氨纶5 加厚部位： 表：涤纶布100 中间层：羽绒90 羽毛10 | 表：棉100 里：聚酯纤维95.5氨纶4.5 加厚部位（贴布）： 表：聚酯纤维100 中间层：白鸭绒 含绒量：55.7 | 不符合 4.采用原料的成分和含量标注不规范。
[5 empty] | 变 色 ≥3-4 沾 色 ≥3 | 变 色 4-5 沾 色 4-5 | 变 色 ≥3-4 沾 色 ≥3 | 变 色 4-5 沾 色 4-5 | ≥3-4 | 4-5 | ≥2 | 4-5 | / | /
保暖34 | 女士保暖加厚长裤 | 代理商：北京文捷盛达商贸有限公司 产地：广州 | 吊牌： Pongpeya 芃珮亚 合格证： Ponypeya 芃佩亚 | -/XL | 变 色 ≥3-4 沾 色 ≥3 | 变 色 4-5 沾 色 4-5 | 变 色 ≥3-4 沾 色 ≥3 | 变 色 4-5 沾 色 4-5 | ≥3 | 4-5 | ≥2 | 1-2 | / | 23.7 | 面层：锦纶82 氨纶18 里层：涤纶26 氨纶16 发热纤维28 棉30 | 面层：粘纤66.7 聚酯纤维25.4 氨纶7.9 里层：聚酯纤维95.5 氨纶4.5 | 不符合 3.产品号型和规格标注不规范。 4.纤维名称标注不规范。 6.产品标准编号标注错误。
保暖35 | 毛缎护体男单裤 | 大连露丝服装有限公司 |  | 款号：IMI-A00640 XL 180/105 XXL185/110 | 变 色 ≥3-4 沾 色 ≥3 | 变 色 4-5 沾 色 4 | 变 色 ≥3-4 沾 色 ≥3 | 变 色 4-5 沾 色 4 | ≥3-4 | 4-5 | ≥2 | 2-3 | ≥180 | 310.8 | 表层：棉51 莫代尔纤维26.9 涤纶11.2 羊毛10.9 中间层：棉93.1 氨纶6.9 里层：大豆蛋白复合纤维30.2 棉69.8 | 表层：棉55.5 莫代尔纤维26.3 聚酯纤维10.5 羊毛7.7 中间层：棉92.9 氨纶7.1 里层：棉100 | 不符合 4.规格为185/110的样品耐久标标注的纤维成分和含量不规范。 9.执行标准已被新标准替代。
保暖36 | 打底裤 | 代理商：荣天兴业（北京）贸易有限公司 产地：中国 广东（XL、XXL、XXXL)、产地：德国（XXL) | 哈德逊HUDSON | H111003-2093 242（红）、 H111003-2093 330（浅蓝） 耐久标：XL、XXL、XXXL | 变 色 ≥3-4 沾 色 ≥3 | 变 色 4-5 沾 色 4-5 | 变 色 ≥3-4 沾 色 ≥3 | 变 色 4-5 沾 色 4-5 | ≥3-4 | 3 | ≥2 | 1-2 | ≥180 | 42.3 | 面料：棉80.3 聚酯纤维16.4 氨纶3.3 里料：聚酯纤维95.6 氨纶4.4 磁疗布成份： 丙纶磁纱（含磁量330拍）100 | 面料：棉78.8 聚酯纤维17.8 氨纶3.4 里料：聚酯纤维93.6 氨纶6.4 腰部里料：丙纶100 | 不符合 3.耐久标的产品号型和规格标注不规范。 4.合格证与耐久标标注不一致。 9.规格为XL、XXL的3件样品耐久标标注的标准已被新标准替代。
保暖37 | 商务休闲羽绒系列 | 产品制造商：义乌市鄂尔伊族服饰有限公司 |  | 18015 180/105 XXL、 185/110 XXXL | 变 色 ≥3-4 沾 色 ≥3 | 变 色 4-5 沾 色 3 | 变 色 ≥3-4 沾 色 ≥3 | 变 色 4-5 沾 色 3-4 | ≥3-4 | 4-5 | ≥2 | 4-5 | ≥180 | 33.5 | 大身：棉95 氨纶5 贴片：聚酯纤维100 里层：超细羊胎绒（聚酯纤维）100 | 面： 大身部位（军绿色机织面料）： 面料：锦纶100 填充物：絮片：聚酯纤维100 无纺布：丙纶100 大身侧缝及后片上部（黑色针织面料）： 表层：粘纤48.0 棉45.3 氨纶6.7 中间层：聚酯纤维100 里层：聚酯纤维100 袖子（咖/绿/黑色格机织面料）：棉100 里：聚酯纤维100 | 不符合 4.纤维名称标注不规范。 6.包装盒标注两个不同的执行标准。
[5 empty] | 变 色 ≥3-4 沾 色 ≥3 | 变 色 4-5 沾 色 4 | 变 色 ≥3-4 沾 色 ≥3 | 变 色 4-5 沾 色 4-5 | ≥3-4 | 4 | ≥2 | 2-3 | / | /
[5 empty] | 变 色 ≥3-4 沾 色 ≥3 | 变 色 4-5 沾 色 4-5 | 变 色 ≥3-4 沾 色 ≥3 | 变 色 4-5 沾 色 4-5 | ≥3-4 | 4-5 | ≥2 | 2 | / | /
保暖38 | 贴层保暖男套 | 上海宇成服饰有限公司 制造商：温州市宇成服饰有限公司 |  | 83875A/B XXL（180/105） | 变 色 ≥3-4 沾 色 ≥3 | 变 色 4-5 沾 色 4 | 变 色 ≥3-4 沾 色 ≥3 | 变 色 4-5 沾 色 4 | ≥3-4 | 4-5 | ≥2 | 4 | ≥180 | 203.9 | 上衣： 面层：棉37.1 羊毛3.6 腈纶56.1 锦纶3.2 里层：聚酯纤维94.5 氨纶5.5 | 上衣： 面层：棉36.5 羊毛1.2 腈纶58.5 锦纶3.8 里层：聚酯纤维 94.5 氨纶5.5 | 符合
[5 empty] | 变 色 ≥3-4 沾 色 ≥3 | 变 色 4-5 沾 色 2 | 变 色 ≥3-4 沾 色 ≥3 | 变 色 4-5 沾 色 2 | ≥3-4 | 4 | ≥2 | 2-3 | ≥180 | 298.1 | 裤子： 面层：棉94 氨纶6 里层：聚酯纤维100 | 裤子： 面层：棉92.2 氨纶7.8 里层：聚酯纤维100
保暖39 | 百搭裤 | 东阳市驭美服饰有限公司 | 驭美 | 款号：5Y72 L、XL、XXL | 变 色 ≥3-4 沾 色 ≥3 | 变 色 4-5 沾 色 4 | 变 色 ≥3-4 沾 色 ≥3 | 变 色 4-5 沾 色 4 | ≥3 | 4-5 | ≥2 | 4-5 | ≥180 | 55.4 | 前片：聚酯纤维89 氨纶11 后片：人棉61.5 锦纶33 氨纶5.5 | 前片：聚酯纤维89.8氨纶10.2 后片：粘纤60.9 锦纶33.9 氨纶5.2 | 不符合 3.产品号型和规格标注不规范。 4.纤维名称标注不规范。 6.包装盒与合格证标注不一致， 包装盒标注产品标准编号错误。
[5 empty] | 变 色 ≥3-4 沾 色 ≥3 | 变 色 4-5 沾 色 4-5 | 变 色 ≥3-4 沾 色 ≥3 | 变 色 4-5 沾 色 4-5 | ≥3-4 | 4-5 | ≥2 | 3-4 | ≥180 | 164.8
保暖40 | 内衣 | 浙江義烏市相思鳥紡織品有限公司 | 红牛热力 | 7895 2XL、3XL | 变 色 ≥3-4 沾 色 ≥3 | 变 色 4-5 沾 色 4-5 | 变 色 ≥3-4 沾 色 ≥3 | 变 色 4-5 沾 色 4-5 | ≥3-4 | 4-5 | ≥2 | 2-3 | ≥180 | 372.4 | 贴片：羊毛16 竹碳纤维17 莫代尔12 精梳棉55 面层：精梳棉97 氨纶3 里层：聚脂纤维100 | 3XL贴片（黄色面料）： 聚酯纤维94.8 氨纶5.2 2XL贴片（绿/黑色提花面料） 面层：棉85.8 粘纤8.2 氨纶6.0 里层：聚酯纤维100 上衣前片： 面层：绿色纱：棉81.7 粘纤18.3 黑色纱：棉100 弹性纤维：氨纶100 里层：聚酯纤维100 上衣后片、袖及裤子： 面层：棉93.9 氨纶6.1 里层：聚酯纤维100 | 不符合 3.产品号型和规格标注不规范。 4.纤维名称标注不规范。 5.合格证与耐久标、包装盒标注的洗涤图形符号标注不一致。
保暖41 | 羊绒护膝不倒绒男士保暖内衣 | 浙江浪莎内衣有限公司 |  | OK6869-1 185/110 | 变 色 ≥3-4 沾 色 ≥3 | 变 色 4-5 沾 色 4-5 | 变 色 ≥3-4 沾 色 ≥3 | 变 色 4-5 沾 色 4-5 | ≥3-4 | 4-5 | ≥2 | 2-3 | ≥180 | 617.6 | 护膝：棉89.5 羊绒10.5 大身： 面层：棉58.8 聚酯纤维41.2 连接线、里层：聚酯纤维100 | 护膝：棉89.6 山羊绒 10.4 大身： 面层：棉58.3 聚酯纤维 41.7 连接线、里层：聚酯纤维100 | 符合
保暖42 | 羊毛暖丝绒内衣 | 总经销：上海贵升纺织品有限公司 生产商：无锡贵升服饰有限公司 |  | 1001 185/110（男） | 变 色 ≥3-4 沾 色 ≥3 | 变 色 4-5 沾 色 4-5 | 变 色 ≥3-4 沾 色 ≥3 | 变 色 4-5 沾 色 4-5 | ≥3-4 | 4 | ≥2 | 3-4 | ≥180 | 580.8 | 面料： 面层：棉100 连接线：棉94.3 氨纶5.7 里层：聚酯纤维100 贴布： 面层：棉60.7 聚酯纤维39.3 连接线：羊毛6.2 氨纶6.2 聚酯纤维50.3 棉37.3 里层：聚酯纤维100 | 面料： 面层：棉86.5 氨纶13.5 连接线：聚酯纤维100 里层：聚酯纤维100 贴布： 面层：棉100 连接线：羊毛5.2 氨纶5.2 聚酯纤维13.1 棉76.5 里层：聚酯纤维100 | 不符合 9.执行标准已被新标准替代。
保暖43 | 舒柔羊毛绒圆领男套 | 猫人国际[香港]股份有限公司监制 生产商：武汉猫人制衣有限公司 |  | 款号：836019004 XXXL 185/110 | 变 色 ≥3-4 沾 色 ≥3 | 变 色 4-5 沾 色 3 | 变 色 ≥3-4 沾 色 ≥3 | 变 色 4-5 沾 色 3 | ≥3 | 3-4 | ≥2 | 2-3 | / | 497 | 面层：羊毛6.5 棉85.5 再生纤维素纤维 8 中间层：聚酯纤维92.8 氨纶7.2 里层：聚酯纤维100 | 面层：羊毛6.2 棉87.5 粘纤6.3 中间层：聚酯纤维91.4 氨纶8.6 里层：聚酯纤维100 | 符合
保暖44 | 圆领暖绒女套装 | 无锡歌迪服饰有限公司 |  | GDW106 175/100 XXL | 变 色 ≥3-4 沾 色 ≥3 | 变 色 4-5 沾 色 3-4 | 变 色 ≥3-4 沾 色 ≥3 | 变 色 4-5 沾 色 3-4 | ≥3 | 4 | ≥2 | 3 | / | 329 | 表层：棉65 莫代尔纤维14 羊毛12 氨纶9 中间层：聚酯纤维100 里层：聚酯纤维100 | 表层：棉70.0 莫代尔纤维11.6 羊毛8.5 氨纶9.9 中间层：聚酯纤维100 里层：聚酯纤维100 | 符合
保暖45 | 羊毛竹炭护膝保暖内衣《阳光版》 | 上海心上人服饰有限公司监制 义乌市心上人服饰有限公司制造 |  | X0405 185/110 （3XL） | 变 色 ≥3 沾 色 ≥3 | 变 色 4-5 沾 色 4 | 变 色 ≥3 沾 色 ≥3 | 变 色 4-5 沾 色 4 | ≥3 | 4-5 | ≥2 | 3 | ≥180 | 538.6 | 贴片面料：羊毛5 聚酯纤维（竹炭纤维+涤纶）95 大身面料： 面层：精梳棉80 聚酯纤维(涤纶)20 连接层、里层：聚酯纤维(涤纶)100 | 贴片面料：羊毛3.6 聚酯纤维96.4 大身面料： 面层：棉78.6 聚酯纤维21.4 连接层、里层：聚酯纤维100 | 不符合 9.执行标准已被新标准替代。
保暖46 | 升级磁疗护颈椎热暖绒 | 商标持有方：北京纤丝鸟服饰有限公司 被许可方：上海骏然投资管理有限公司 生产制造商：江苏菲莱雪纺织品发展有限公司 |  | 31101 185/110（XXL） | 变 色 ≥3 沾 色 ≥3 | 变 色 4-5 沾 色 4 | 变 色 ≥3 沾 色 ≥3 | 变 色 4-5 沾 色 4 | ≥3 | 4-5 | ≥2 | 4-5 | ≥180 | 442.1 | 上衣护颈贴片： 羊毛4.2 聚酯纤维95.8 面层：棉94.6 氨纶5.4 绒层：聚酯纤维 100 | 上衣护颈贴片：羊毛3.0 聚酯纤维97.0 面层：棉93.2 氨纶6.8 绒层：聚酯纤维100 | 符合
保暖47 | 男士不倒绒保暖内衣 | 企业名称：香港坤坤国际控股有限公司 | ATOPI | 商品编码:530118646 S | 变 色 ≥3-4 沾 色 ≥3 | 变 色 4-5 沾 色 4-5 | 变 色 ≥3-4 沾 色 ≥3 | 变 色 4-5 沾 色 4-5 | ≥3 | 4-5 | ≥2 | 4 | ≥180 | 509.7 | 面层：棉70 莫代尔20 羊绒10 连接线：涤纶87 氨纶13 里层：涤纶100 | 面层：棉61.2 聚酯纤维 38.8 连接线：聚酯纤维 86.2 氨纶13.8 里层：聚酯纤维100 | 不符合 3.产品号型和规格标注不规范。 5.洗涤图形符号标注不规范。 9.执行标准已被新标准替代。
保暖48 | 男士羊毛保暖珊瑚绒内衣套装JD | 武汉爱帝高级服饰有限公司 |  | 6126100401 XXXL 185/110 | 变 色 ≥3-4 沾 色 ≥3 | 变 色 4-5 沾 色 4 | 变 色 ≥3-4 沾 色 ≥3 | 变 色 4-5 沾 色 4 | ≥3-4 | 4 | ≥2 | 3 | / | 451.6 | 面层：棉92 氨纶8 中间连接：羊毛4 聚酯纤维96 里层：聚酯纤维100 | 面层：棉90.6 氨纶9.4 中间连接：羊毛2.8 聚酯纤维97.2 里层：聚酯纤维100 | 符合
保暖49 | 女小羊毛立绒竹碳内衣 | 浙江顺时针服饰有限公司 |  | YT21/27、YT22/28、YT25/27、YT26/28（合格证） YT22/28（包装盒贴纸） XXL 170/100 | 变 色 ≥3-4 沾 色 ≥3 | 变 色 4-5 沾 色 4 | 变 色 ≥3-4 沾 色 ≥3 | 变 色 4-5 沾 色 4 | ≥3-4 | 3-4 | ≥2 | 3 | ≥180 | 571 | 表层：羊毛5.4 涤纶+涤纶（竹炭纤维）19.2 氨纶8.2 棉67.2 连接层：聚酯纤维100 里层：聚酯纤维100 | 表层：羊毛5.2 氨纶8.5 聚酯纤维+聚酯纤维（竹炭纤维）23.0 棉60.5 粘纤2.8 连接层：聚酯纤维100 里层：聚酯纤维100 | 不符合 9.执行标准已被新标准替代。
保暖50 | 炫绒豹纹塑身内衣 | 品牌运营商：上海不知慢运动服装有限公司 生产商：浙江不知慢运动服饰有限公司 |  | 11488036C 2XL 175/100 | 变色 ≥3-4 沾色 ≥3 | 变色 4-5 沾色 4 | 变色 ≥3-4 沾色 ≥3 | 变色 4-5 沾色 4 | ≥3 | 4-5 | ≥2 | 4-5 | / | / | 上衣： 主料：棉94.9 氨纶5.1 内贴：聚丙烯晴59.5 粘纤40.5 蕾丝：锦纶90 氨纶10 | 上衣： 主料：棉94.6 氨纶5.4 内贴：腈纶59.9 粘纤40.1 蕾丝：锦纶100 | 符合
[5 empty] | 变 色 ≥3-4 沾 色 ≥3 | 变 色 4-5 沾 色 4-5 | 变 色 ≥3-4 沾 色 ≥3 | 变 色 4-5 沾 色 4-5 | ≥3-4 | 4-5 | ≥2 | 4 | / | 125.7 | 裤子： 主料：棉94.9 氨纶5.1 内贴：聚丙烯晴59.5 粘纤40.5 | 裤子： 主料：棉94.6 氨纶5.4 内贴：腈纶59.9 粘纤40.1
注：1、比较试验结果只对购买的样品负责，本表中排名不分先后；2、本次比较试验测试标准：GB5296.4-1998《消费品使用说明 纺织品和服装使用说明》、GB18401-2010 《国家纺织产品基本安全技术规范》、GB/T8878-2009《棉针织内衣》、FZ/T73022-2012《针织保暖内衣》、FZ/T73024-2006《化纤针织内衣》、FZ/T73016-2000《针织保暖内衣 絮片类》。3、产品使用说明包括：①制造者的名称和地址，②产品名称，③产品号型和规格，④采用原料的成分和含量，⑤洗涤方法，⑥产品标准编号，⑦产品质量等级，⑧产品质量检验合格证明，⑨安全技术要求类别；4、甲醛含量、pH值、异味、可分解致癌芳香胺染料、耐皂洗色牢度、耐水色牢度、水洗尺寸变化率、顶破强力、起球、保温率指标所有样品均符合国家标准要求。