## 表1-结果汇总表
北京市消费者协会羊绒衫比较试验结果汇总表
序号 | 标称商标 | 批号/货号 | 标称生产/经销企业名称 | 使用说明 | 纤维含量（%） 标准要求：山羊绒≥95 羊毛：≤5 |  | 甲醛含量（mg/kg） |  | 起球（级）标准要求：≥3 | 松弛尺寸变化率（%） 标准要求：长度≤±5、宽度≤±5 | 二氯甲烷可溶性物质 （%）标准要求：≤1.7 | 购样地点
[5 empty] | 明示 | 实测 | 标准 | 实测
1 | GOOD LUCK GLADIUS | RG21212/11G圣诞红 | 上海欧祺亚经贸有限公司 | + | 山羊绒：100 | 山羊绒：96 羊毛：4 | ≤75 | 未检出 | 3-4 | -2 -5 | 1.6 | 西单商场
2 | 帕罗 PALUOPO | 6612/黑 | 帕罗羊绒制品有限公司 | + | 山羊绒：100 除装饰物外 | 山羊绒：95 羊毛：5 | ≤75 | 花色/黑色: 未检出 | 3 | / | 0.8 | 西单商场
3 | 思诺芙德 | 0603101/1103 | 北京雪莲时尚纺织有限公司 | + | 山羊绒：100 | 山羊绒：95 羊毛：5 | ≤75 | 23 | 3 | 1 -4 | 0.9 | 新街口百货
4 | 天柏绒斯 TIANBAIRONGSI | BG12259/桔红 | 湖州市织里家万美针织制衣有限公司 | + | 山羊绒：100 | 山羊绒：95 羊毛：5 | ≤75 | 未检出 | 3 | 1 -5 | 1.4 | 新街口百货
5 | 珍贝 ZHENBEI | 10228/贝紫 | 湖州珍贝羊绒制品有限公司 | + | 山羊绒：100 | 山羊绒：98 羊毛：2 | ≤75 | 未检出 | 3-4 | -3 -4 | 0.7 | 新华百货
6 | 兆君ZHAOJUN | ZJF546C0004 | 上海兆君羊绒服饰有限公司 | + | 山羊绒：100 | 山羊绒：96 羊毛：4 | ≤75 | 未检出 | 3 | -3 -4 | 0.5 | 新华百货
7 | 日神 SUNGOD | 2016020170/ 54642/沉香紫 | 深圳市日神服装有限公司 | + | 山羊绒：100 | 山羊绒：95 羊毛：5 | ≤75 | 未检出 | 3 | -3 -5 | 1.7 | 当代商城
8 | 米皇 Mihuang | 1843B/黑灰 | 浙江米皇羊绒股份有限公司 | - | 山羊绒：100 | 山羊绒：81 羊毛：19 | ≤75 | 未检出 | 3 | -3 -4 | 1.5 | 双安商场
9 | SNOW LOTUS 雪莲 | 939860/L802 | 北京雪莲羊绒股份有限公司 | + | 山羊绒：100 装饰线除外 | 山羊绒：95 羊毛：5 装饰线除外 | ≤75 | 未检出 | 3 | -1 -5 | 1.4 | 双安商场
10 | Goldlion | MC2239/深墨绿 | 杭州雷登斯实业有限公司 | + | 山羊绒：100 （辅料及装饰物除外） | 山羊绒：95 羊毛：5 | ≤75 | 未检出 | 3 | -4 -4 | 1.5 | 城乡购物中心
11 | EMEBT 1661 | 122079/7402 黑色 | 艾蒙伯特（北京）服装有限公司 | + | 山羊绒：100 （装饰物除外） | 山羊绒：95 羊毛：5 | ≤75 | 未检出 | 3 | -1 -4 | 1.5 | 翠微大厦
12 | 恒源祥 | YVR583039/藏兰 | 江苏恒源祥羊绒制品有限公司 | + | 纯山羊绒 | 山羊绒：95 羊毛：5 | ≤75 | 未检出 | 3-4 | -1 -5 | 1.3 | 城乡购物中心
13 | 博依格 | 10304 深紫兰/中灰 | 北京金鹰羊绒制衣有限公司 | + | 山羊绒：100 （辅料除外） | 山羊绒：98 羊毛：2 | ≤75 | 未检出 | 3 | 3 -5 | 1.4 | 长安商场
14 | GOOD LUCK GLADIUS | RG21620/09G砖红 | 上海欧祺亚经贸有限公司 | + | 山羊绒：100 | 山羊绒：95 羊毛：5 | ≤75 | 22 | 3 | -1 -3 | 0.7 | 翠微大厦
15 | TUHUANG 兔皇 | BC21077/1054 灰绿夹花 | 嘉兴市兔皇羊绒有限公司 | + | 山羊绒：100 （辅料及装饰物除外） | 山羊绒：97 羊毛：3 | ≤75 | 未检出 | 3 | 1 -5 | 1.2 | 长安商场
16 | 阿尔巴斯 ALPAS | 991012/L551 | 内蒙古阿尔巴斯羊绒有限公司 | + | 山羊绒：100 （功能性纤维除外） | 山羊绒：95 羊毛：5 | ≤75 | 主色63 印花24 | 3-4 | -1 -4 | 1.2 | 复兴商业城
17 | 春竹 | RS31604/10S珊瑚红 | 上海春竹企业发展有限公司 | + | 山羊绒：100 | 山羊绒：95 羊毛：5 | ≤75 | 未检出 | 3 | -2 -4 | 1.3 | 复兴商业城
18 | 菲洛索菲 PHILOSOFIE | PMA-332/雾灰色 SMOG | 宁夏中银邓肯服饰有限公司 | + | 山羊绒：100 | 山羊绒：98 羊毛：2 | ≤75 | 22 | 3 | 1 -4 | 1.1 | 当代商城
19 | DAWSON SCARLET 東昇嘉俐 | 201198/500粉 | 宁夏同心恒通绒业有限公司 | + | 山羊绒：100 | 山羊绒：95 羊毛：5 | ≤75 | 未检出 | 4 | -1 -4 | 1 | 蓝岛大厦
20 | 圣嘎拉斯 SGLS | 未标注 | 鄂尔多斯市圣嘎拉斯羊绒制品有限责任公司 | - | 纯羊绒 | 山羊绒：89 羊毛：11 | ≤75 | 未检出 | 3-4 | -2 -4 | 0.8 | 清河毛纺城
21 | 普澜纳 | BN-143/D004花灰 | 天津百纳羊绒纺织有限公司 | + | 标识：山羊绒：100 标准值： 山羊绒≥95 羊毛：≤5 | 山羊绒：98 羊毛：2 | ≤75 | 未检出 | 3-4 | -1 -5 | 0.9 | 清河毛纺城
22 | 鄂维那特 | 未标注（灰色） | 鄂尔多斯市鄂维那特羊绒制品有限公司 | - | 羊绒：97 纳米抗起球纤维：3 | 羊毛：46 粘纤：29 聚酯纤维：20 锦纶：5 | ≤75 | 未检出 | 3 | -4 -3 | 1 | 清河毛纺城
23 | 蒙利得 | ZJ-91/绿色 | 包头市远兴羊绒制品有限责任公司 | - | 标识：山羊绒：100 标准值： 山羊绒≥95 羊毛：≤5 | 羊毛：100 | ≤75 | 未检出 | 3-4 | 1 -5 | 1.1 | 清河毛纺城
24 | NB 诺贝 | CR-13009/2488 | 鄂尔多斯市鄂绒皇绒业有限责任公司 | - | 山羊绒：100 | 大身、袖子：山羊绒：96 羊毛：4 领子： 羊毛 37 山羊绒 31 再生纤维素纤维 26 兔毛6 | ≤75 | 未检出 | 3 | 1 -5 | 1 | 百荣世贸
25 | 泰华保罗 | S-A01 | 泰华保罗服饰有限公司 | - | 山羊绒：100 | 羊毛：65 牦牛绒：19 粘纤：12 山羊绒：2 牦牛毛：2 | ≤75 | 未检出 | 3 | / | 1.6 | 新世界百货 （大望路）
26 | 诚祥瑞 | 8054 | 上海万迷羊服饰有限公司 | - | 山羊绒:100 （装饰品除外） | 羊毛：57 再生纤维素纤维：35 兔毛：8 | ≤75 | 未检出 | 2-3 | 1 -3 | 1.6 | 新世界百货 （大望路）
27 | pipiGOU 皮皮狗 | 9245121518/701元色 | 上海皮皮狗毛纺织有限公司 | + | 山羊绒：100 （装饰物除外） | 山羊绒：99 羊毛：1 | ≤75 | 未检出 | 3 | -1 -5 | 0.8 | 燕莎奥莱
28 | Pierre cardin 皮尔•卡丹 | 121PC12105/精纺玫瑰紫红0281 | 上海一统纺织（集团）有限公司 | + | 山羊绒：100 | 山羊绒：98 羊毛：2 | ≤75 | 未检出 | 3 | -2 -4 | 0.9 | 燕莎奥莱
29 | 维多拉斯 | 7003/红色 | 北京宝创成羊绒服饰有限公司 | - | 山羊绒：100 | 兔毛：45 羊毛：29 再生纤维素纤维：15 锦纶：9 山羊绒：2 | ≤75 | 23 | 3-4 | / | 0.8 | 十里堡华堂
30 | 恺王 KAIWANG | 6 945135 231162 | 恺王科技（北京）有限公司 | + | 山羊绒：95.2 羊毛：4.8 | 山羊绒：95 羊毛：5 | ≤75 | 未检出 | 3 | -5 -4 | 1.7 | 十里堡华堂
31 | LAOBANGTOU | 2803 | 法国老人头有限公司监制 制造商：上海布雷服饰有限公司 | - | 山羊绒：100 | 羊毛：100 | ≤300 | 未检出 | 3-4 | -2 -9 | 1 | 百荣世贸商城
32 | 鄂尔多斯 ERDOS | 1100 8352638/铁红 | 内蒙古鄂尔多斯资源股份有限公司 | + | 山羊绒：100 抗静电纤维除外 罗纹处锦纶和氨纶除外 | 山羊绒：99 羊毛：1 含微量其他纤维 | ≤75 | 未检出 | 3 | -1 -5 | 0.8 | 新光天地
33 | 克舍米尔 Keshemier | 3712 | 北京世纪嘉佐佑商贸有限责任公司监制 鄂尔多斯市宏冠羊绒制品有限公司 | - | 山羊绒：100 | 羊毛：36 锦纶：30 粘纤：22 山羊绒：6 兔毛：6 | ≤75 | 未检出 | 3 | -1 -2 | 0.9 | 百荣世贸商城
34 | 鹿王 KING DEER | SWC587610 DX/C7074J C7074J | 内蒙古鹿王羊绒有限公司 | + | 山羊绒：100 抗静电锦纶除外 | 山羊绒：98 羊毛：2 （锦纶除外） | ≤75 | 未检出 | 3-4 | -1 -5 | 0.8 | 燕莎奥莱
35 | 圣雪绒 | 11192439/黑6220 | 上海圣雪绒羊绒服饰贸易有限公司 | + | 山羊绒：100 （装饰物，金银线除外） | 黑灰花： 山羊绒：95 羊毛：5 黑色： 山羊绒：95 羊毛：5 | ≤75 | 未检出 | 3-4 | / | 0.6 | 京东商城
36 | 帝高 Digao | 5060 深灰/黑 | 上海帝高时装有限公司 | - | 山羊绒：100 | 山羊绒：87 羊毛：13 | ≤300 | 未检出 | 3 | -1 -7 | 1.9 | 天猫
37 | Z.Z.M | 28783/麦悌远棕 | 杭州针知美服饰设计有限公司 | + | 山羊绒：100 （除装饰物外） | 山羊绒：95 羊毛：5 | ≤75 | 未检出 | 3-4 | -3 -4 | 1.5 | 天猫
38 | 斯柔弗特 | 未标注 | 斯柔弗特羊绒制品旗舰店 | - | 标识：山羊绒：100 标准值： 山羊绒≥95 羊毛：≤5 | 兔毛：42 羊毛：27 再生纤维素纤维：16 锦纶：15 | ≤20 | 未检出 | 3-4 | / | 0.7 | 亚马逊
39 | 阿拉贝尔ALABER | 22112/驼咖 | 无锡阿拉贝尔针纺制品有限公司监制 鄂尔多斯达尔汗羊绒制品有限公司制 | - | 山羊绒：100 | 羊毛：74 山羊绒：26 | ≤75 | 未检出 | 2-3 | -1 -4 | 1 | 1号店
40 | CROCODILE | CMT34004/藏青615 | 香港鳄鱼恤羊绒服饰 大陆总代理：浙江壹爵进出口有限公司 制造商：宁波市意达丰羊绒制品有限公司 | - | 山羊绒：100 （除装饰物外） | 羊毛：73 山羊绒：27 | ≤75 | 未检出 | 2-3 | -2 -4 | 1.1 | 京东商城
41 | XUERONGTU 雪绒兔 | 85003 深玫红/110 | 河北泰兴羊绒纺织有限公司 | + | 山羊绒：100 | 山羊绒：95 羊毛：5 | ≤75 | 未检出 | 3-4 | -3 -8 | 1.3 | 凡客诚品
42 | COMO BOCA 科蒙•博卡 | D065R4401 | 呼和浩特兆兴羊绒制品有限公司 | + | 山羊绒：100 | 山羊绒：95 羊毛：5 | ≤75 | 未检出 | 3 | -3 -3 | 0.7 | 当当
43 | 优衣库 UNIQLO | 12Pink/ 03253F026A | 迅销（中国）商贸有限公司 | + | 羊绒：100 | 山羊绒：95 羊毛：5 | ≤300 | 未检出 | 3 | / | / | 天猫
44 | 澳唐 AOTANG | 未标注 | 南宫南翔皮业有限公司 | - | 山羊绒：100 | 兔毛：50 莱赛尔：30 山羊绒：19 羊毛：1 | ≤75 | 未检出 | 3-4 | -3 -3 | 2.4 | 苏宁易购
注： 1、比较试验结果只对购买的样品负责，本表中排名不分先后；2、本次比较试验测试标准：GB18401《国家纺织产品基本安全技术规范》、GB5296.4-1998《消费品使用说明 纺织品和服装使用说明》、FZ/T73009-2009《羊绒针织品》、或 FZ/T73009-1997《羊绒针织品》；3、“+”表示该项符合国家标准要求，“-”表示该项不符合国家标准要求；4、pH值、甲醛含量、色牢度、可分解芳香胺染料、顶破强度指标所有样品均符合国家标准要求。

## 表2-不合格项目统计表
不合格项目统计表
项目名称 | 数量（个）
使用说明 | 19
纤维含量（%） | 19
甲醛含量（mg/kg） | 1
pH值 | 0
可分解致癌芳香胺染料 （24种）（mg/kg） | 0
耐水色牢度（级） | 0
耐酸汗色牢度（级） | 0
耐碱汗色牢度（级） | 3
耐干洗色牢度（级） | 0
耐洗色牢度（级） | 0
耐光色牢度（级） | 0
起球（级） | 5
顶破强力 kPa（kgf/cm2） | 0
松弛尺寸变化率 （%） | 6
二氯甲烷可溶性物质 （%） | 5
不合格项目合计数量 | 58