## 检验结果（旅游鞋）
北京市消费者协会旅游鞋比较试验结果
序号 | 样品名称 | 标称商标 | 款号/货号 | 标称生产/经销企业 | 标识 | 感官质量 | 帮底剥离强度（≥45N/cm材料撕裂剥离层未开时≥20N/cm) | 成鞋耐折性能（底墙、帮底、鞋底开胶≤5.0mm) |  | 外底耐磨性能（≤12mm) | 外底与外中底粘合强度（≥20N/cm当发泡材料撕裂而粘合层不开时≥15N/cm) | 衬里与内垫摩擦色牢度（沾色≥2-3级） | 限量物质指标 ①可分解芳香胺染料 纺织品≤20mg/kg 皮革≤30mg/kg②甲醛含量：B类≤75mg/kg C类≤300mg/kg
[8 empty] | 4万次 | 6万次
1 | 女款低帮旅行鞋 | 凯乐石 KAILAS | 款号：KS520224 | 湛江市玛雅旅游用品有限公司 | 符合 | 符合 | 左195 右203 | 左0右0 | 左0右0 | 左4.4右4.2 | / | 衬里4內垫4 | ②C类27.8
2 | 运动休闲鞋 | Onitsuka Tiger 鬼冢虎 | 编号：D4M1L-2525080 | 亚瑟士（中国）商贸有限公司 | 符合 | 符合 | 左86 右82 | 左0右0 | 左0右0 | 左10.0右10.2 | / | 衬里4內垫4 | ②C类29.2
3 | 休闲运动鞋 | Necoqsportif+乐卡克 | 货号：CMT-151016 | 宁波乐卡克服饰有限公司 | 符合 | 符合 | 左97 右104 | 左0右0 | 左0右0 | 左4.4右4.6 | 左29右26 | 衬里4內垫4 | 未检出
4 | 徒步鞋 | The North Face | 货号：A1A6 | 威富服饰（中国）有限公司（总代理） | 符合 | 符合 | 左232 右227 | 左0右0 | 左0右0 | 左4.4右4.2 | / | 衬里4內垫4 | ②C类20.4
5 | 男减震跑鞋 | 李宁 LI-NING | 编号：ARHJ087-3 | 李宁（中国）体育用品有限公司 | 符合 | 符合 | 左106 右103 | 左0右0 | 左0右0 | 左4.7右4.5 | / | 衬里4內垫4 | 未检出
6 | 361°常规跑鞋 | 361° | 货号：571442201 | 三六一度（中国）有限公司 | 符合 | 符合 | 左182 右179 | 左0右0 | 左0右0 | 左5.4右5.5 | / | 衬里4內垫4 | 未检出
7 | 缓冲跑鞋 | asics | 编号：T4D3N-3932080 | 亚瑟士（中国）商贸有限公司 | 符合 | 符合 | 左136 右144 | 左0右0 | 左0右0 | 左5.7右5.8 | / | 衬里4內垫4 | 未检出
8 | 合成革运动鞋 | 尤尼克斯 YONEX | 货号：SHB-35C | 广州市威健体育用品有限公司（中国总代理） | 符合 | 符合 | 左216 右209 | 左0右0 | 左0右0 | 左4.7右4.9 | / | / | /
9 | 男子运动文化鞋 | NIKE | 产品款号：537384-028 | 耐克体育（中国）有限公司 | 符合 | 符合 | 左178 右184 | 左0右0 | 左0右0 | 左3.6右3.4 | / | 衬里4內垫4 | ②C类30.1
10 | 男式徒步鞋 | Mobi Garden | 款号：ZMB1423059 | 浙江来飞户外用品股份有限公司 | 符合 | 符合 | 左117 右123 | 左0右0 | 左0右0 | 左4.7右5.0 | / | 衬里4內垫4 | ②C类16.1
11 | 运动鞋 | new balance | 产品编号：WL574BFW | 新百伦贸易（中国）有限公司 | 符合 | 符合 | 左186 右192 | / | / | 左4.5右4.6 | / | / | /
12 | 训练鞋 | Reebok | 编号：V60151 | 福州开发区钜联鞋业有限公司 阿迪达斯（中国）有限公司（经销） | 符合 | 符合 | 左104 右97 | （裂口长度≤15.0mm)左5.0右5.0 | （裂口长度≤15.0mm)左5.2右5.1 | 左6.0右5.9 | / | / | /
13 | 女装运动休闲鞋 | SKECHERS | 货号：13883C/HPLM | 绿洲鞋业有限公司 广州市凯捷商业有限公司（经销） | 符合 | 符合 | 左93 右88 | （裂口长度≤15.0mm)左5.0右5.1 | （裂口长度≤15.0mm)左5.1右5.2 | 左7.7右7.8 | / | / | /
14 | SIRKOS GTX男士低帮鞋 | LOWA | 货号：LAT13508/3106524511 | 南京诺诗兰户外用品有限公司（经销） | 符合 | 符合 | 左256 右249 | （裂口长度≤15.0mm)左5.1右5.2 | （裂口长度≤15.0mm)左5.2右5.4 | 左4.5右4.9 | / | / | /
15 | 休闲鞋 | PUMA 彪马 | 货号：34154213 | 富春有限公司 彪马（上海）商贸有限公司（经销） | 符合 | 符合 | 左89 右84 | （裂口长度≤15.0mm)左5.1右5.2 | （裂口长度≤15.0mm)左5.3右5.4 | 左9.0右9.8 | / | / | /
16 | 乔丹运动系列·户外鞋 | 乔丹 qiao dan | 货号：FM1340705 | 乔丹体育股份有限公司 | 符合 | 符合 | 左125 右133 | （裂口长度≤15.0mm)左5.1右5.6 | （裂口长度≤15.0mm)左5.3右6.1 | 左4.5右4.7 | / | / | /
17 | 商务鞋 | BLACK YAK 布来亚克 | 货号：2TS99-XAM809 | 天津欧博亚户外用品贸易有限公司 北京布来亚克户外运动用品有限公司（总代理） | 符合 | 符合 | 左82 右89 | （裂口长度≤15.0mm)左5.8右5.4 | （裂口长度≤15.0mm)左6.6右6.1 | 左5.5右5.6 | / | / | /
18 | APPLE 苹果男运动鞋 | APPLE 苹果 | 货号：9729M | 中外合资晋江华宝鞋业有限公司 | 符合 | 符合 | 左208 右215 | （裂口长度≤15.0mm)左5.8右5.4 | （裂口长度≤15.0mm)左8.4右7.0 | 左5.9右6.0 | / | / | /
19 | 阿迪达斯运动鞋 | 阿迪达斯 adidas | 编号：F32231 | 东莞宝成鞋业有限公司 阿迪达斯体育（中国）有限公司（经销） | 符合 | 符合 | 左138 右146 | （裂口长度≤15.0mm)左5.6右5.5 | （裂口长度≤15.0mm)左6.4右6.9 | 左4.0右4.1 | / | / | /
20 | 篮球鞋 | 匹克 PEAK | 货号：E43031A | 福建泉州匹克体育用品有限公司 | 符合 | 符合 | 左94 右87 | （裂口长度≤15.0mm)左5.1右5.2 | （裂口长度≤15.0mm)左6.1右6.2 | 左3.8右4.1 | / | / | /
注：1、比较试验结果只对购买的样品负责，本表中排名不分先后；2、本次比较试验测试标准：QB/T1002-2005《皮鞋》、GB28011-2011《鞋类钢勾心》、GB/T15107-2013《旅游鞋》、GB/T15107-2005《旅游鞋》等标准；3、测试结果中“/”表示依据标准该项测试不使用于该样品，或不进行测试。

## 检验结果（皮鞋）
北京市消费者协会皮鞋比较试验结果
序号 | 样品名称 | 标称商标 | 尺寸及货号/款号 | 标称生产/经销企业 | 标志 | 感官质量 | 帮底剥离强度 |  | 外底耐磨性能（天然皮革外底不测此项）（磨痕长度≤14.0mm） | 成鞋耐折性能(折后割口裂口长度≤30.0mm) |  | 勾心长度下限值（mm) |  | 勾心抗弯刚度(kM·mm²） |  | 勾心硬度 |  | 鞋跟结合力（装配式鞋跟的皮鞋其鞋跟高度大于30mm的测此项）≥500N
[5 empty] | 判定 | 判定 | 标准要求 | 实测 | 实测 | 4万次 | 6万次 | 标准要求 | 实测 | 标准要求 | 实测 | 标准要求 | 实测 | 判定
1 | 女鞋 | TOP GLORIA | 230(1.5)货号：108530F03 | 惠阳兆吉鞋业有限公司 兆琪（上海）贸易有限公司（经销商） | 符合 | 符合 | ≥40N/cm帮面为羊皮、人造材料 | 左48 右50 | 左3.5右3.6 | 左5.0右5.0 | 左5.2右5.3 | 鞋号：230跟高：72.0mm 勾心长度≥110mm | 左133右133 | ≥800kN·mm² | 左2161右2113 | ≥82.0HR15N | 左87.0右87.5 | 左＞500右＞500
2 | 皮鞋 | Baitushi 柏图仕 | 260（2.5）货号：M311034 | 广州柏图仕鞋业有限公司 | 符合 | 符合 | 男鞋≥70N/cm | 左176 右168 | 左6.0右5.7 | 左5.0右5.1 | 左6.0右5.7 | / | / | / | / | / | / | /
3 | 男鞋 | 皮尔卡丹 Pierre cardin | 265(2.5)款号：P2ABF2512A | 佛山市南海区武骏鞋业有限公司 北京世合利华商贸有限公司（代理） | 符合 | 符合 | 男鞋≥70N/cm | 左254 右246 | 左6.7右9.6 | 左5.0右5.1 | 左5.1右5.2 | 鞋号：265跟高：32.0mm 勾心长度≥120mm | 左120右120 | ≥400kN·mm² | 左832右917 | ≥82.0HR15N | 左83.0右84.0 | /
4 | 女式牛皮靴 | WHAT FOR | 240mm(1.5型)款号WFP313028-SS-99 | 东莞兴昂鞋业有限公司 兴记时尚贸易（上海）有限公司（总经销） | 符合 | 符合 | 女鞋≥50N/cm | 左79 右84 | 左11.3右12.1 | 左5.1右5.0 | 左5.3右5.1 | 鞋号：240 跟高：60.0mm 勾心长度≥115mm | 左124右124 | ≥800kN·mm² | 左1607右1694 | ≥82.0HR15N | 左85.0右85.5 | 左＞500右＞500
5 | 沙驰男鞋 | Satchi 沙驰 | 255mm(2.5)编号：54D7A323 | 佛山市顺德区均安镇伊鹏鞋业有限公司 广东沙驰鞋业发展有限公司（总代理） | 符合 | 符合 | 男鞋≥70N/cm | 左161 右174 | 左6.5右7.1 | 左5.1右5.0 | 左5.2右5.1 | 鞋号：255 跟高：32.0mm 勾心长度≥115mm | 左120右120 | ≥400kN·mm² | 左420右623 | ≥82.0HR15N | 左82.0右82.5 | /
6 | 男鞋 | BRAUN BUFFEL | 260（2.5）款号：B212152083 | 广州市永攀服饰皮具有限公司（总代理） | 符合 | 符合 | 男鞋≥70N/cm | 左82 右91 | 左8.7右9.2 | 左5.1右5.0 | 左5.2右5.1 | 鞋号：260跟高：28.0mm 勾心长度≥115mm | 左115右115 | ≥400kN·mm² | 左712右672 | ≥70.0HR15N | 左75.0右75.5 | /
7 | 男装皮鞋 | J.Benato | 265（2.5）款号：441624201 | 广州市天鹏科技有限公司（总代理） | 符合 | 符合 | 男鞋≥70N/cm | 左124 右130 | 左6.1右6.0 | 左5.1右5.0 | 左5.2右5.3 | 鞋号：265跟高：32.0mm 勾心长度≥120mm | 左126右126 | ≥400kN·mm² | 左542右530 | ≥82.0HR15N | 左83.5右84.0 | /
8 | 头层牛皮胶粘男鞋 | PIKOLINOS | 255（2.5）货号：PL32801 | 哈森商贸（中国）股份有限公司（总经销） | 符合 | 符合 | 男鞋≥70N/cm | 左146 右135 | 左8.9右8.7 | 左5.1右5.1 | 左5.3右5.2 | / | / | / | / | / | / | /
9 | 羊皮绒面革胶粘女鞋 | ROBERTA DI CAMERINO | 230（1.5）货号：RL49503 | 哈森鞋业（深圳）有限公司 哈森商贸（中国）股份有限公司（总经销） | 符合 | 符合 | ≥40N/cm帮面为羊皮、人造材料 | 左46 右48 | 左3.8右3.9 | 左5.1右5.1 | 左5.3右5.4 | 鞋号：230 跟高：81.0mm 勾心长度≥110mm | 左135右135 | ≥1200kN·mm² | 左2442右2321 | ≥82.0HR15N | 左84.5右85.0 | 左＞500右＞500
10 | 女靴 | EASY SPIRIT | 245（1.5） 编号：ESCARELLA | 上海睿盈贸易有限公司（总经销） | 符合 | 符合 | 女鞋≥50N/cm | 左87 右93 | 左7.8右7.3 | 左5.1右5.2 | 左5.3右5.3 | / | / | / | / | / | / | /
11 | 男皮鞋 | ecco | 250(2.5)货号：620684 | 爱步企业管理（上海）有限公司（经销） | 符合 | 符合 | 男鞋≥70N/cm | 左154右145 | 左4.5右4.6 | 左5.1右5.2 | 左5.3右5.4 | / | / | / | / | / | / | /
12 | 男鞋 | FUSCALDO 富诗凯多 | 270（2.5）货号：FA22B137 | 北京意蒙泰商贸有限公司（代理） | 符合 | 符合 | 男鞋≥70N/cm | 左81 右87 | 左5.8右5.9 | 左5.1右5.2 | 左5.2右5.4 | / | / | / | / | / | / | /
13 | 男鞋 | blaihilton 布莱·希尔顿 | 255mm(2.5)货号：BP30123-02 | 鹤山市名轩鞋业有限公司 广州市布莱希尔顿鞋业有限公司（总代理） | 符合 | 符合 | 男鞋≥70N/cm | 左78 右81 | 左6.0右6.1 | 左5.1右5.2 | 左5.3右5.4 | 鞋号：255跟高：26.0mm 勾心长度≥115mm | 左119右119 | ≥400kN·mm² | 左704右734 | ≥70.0HR15N | 左76.0右76.5 | /
14 | 未标注（实为女靴） | ARJOIE 雅卓 | 235（1.5）货号：0169E46X01DRZ3 | 广州福野鞋业有限公司 雅卓（北京）贸易有限公司（经销） | 符合 | 符合 | 女鞋≥50N/cm | 左127右135 | 左9.1右9.3 | 左5.1右5.2 | 左5.2右5.2 | / | / | / | / | / | / | /
15 | 14LW41S00-DF009翻毛系带低靴 | Yellow Earth | 235(1.5)编号：14LW41S00-DF009 | 耶鲁氏毛皮制造（德州）有限公司 意帝皮毛科技（上海）有限公司（经销） | 符合 | 符合 | 女鞋≥50N/cm | 左132右125 | 左7.5右7.8 | 左5.1右6.1 | 左5.6右8.0 | 鞋号：235 跟高：32.0mm 勾心长度≥115mm | 左126右126 | ≥400kN·mm² | 左1033右1050 | ≥82.0HR15N | 左84.5右84.0 | 左＞500右＞500
16 | 男鞋 | SiMU 思姆 | 260（2.5）货号：2685 | 北京福神興工貿有限公司（经销） 廣東省永盛鞋業有限公司 | 符合 | 符合 | 男鞋≥70N/cm | 左167 右164 | 左7.2右7.0 | 左5.2右5.1 | 左5.4右5.3 | 鞋号：260跟高：36.0mm 勾心长度≥115mm | 左119右119 | ≥400kN·mm² | 左771右734 | ≥82.0HR15N | 左83.0右83.5 | /
17 | 牛绒皮面男鞋 | FRATELLI IUSCHI 法拉尤斯 | 255（2.5）编号：93701-10 | 上海裕实国际贸易有限公司（经销） | 符合 | 符合 | 男鞋≥70N/cm | 左79右83 | 左4.5右4.7 | 左5.2右5.1 | 左5.4右5.3 | / | / | / | / | / | / | /
18 | 羊皮胶粘女装皮鞋 | DFUSE | 235（1.5）货号：DF43110070*10 | 佛山星期六鞋业股份有限公司 海普（天津）制鞋有限公司（总经销） | 符合 | 符合 | ≥40N/cm帮面为羊皮、人造材料 | 左46 右48 | 左5.7右5.9 | 左5.2右5.3 | 左5.5右5.6 | 鞋号：235 跟高：86.0mm 勾心长度≥115mm | 左150右150 | ≥1200kN·mm² | 左2066右1938 | ≥82.0HR15N | 左85.0右85.5 | 左＞500右＞500
19 | 女靴 | JC COLLEZIONE | 230(1.5)货号：844351102 | 东莞捷希皮革制品有限公司 美丽华企业（南京）有限公司（经销） | 符合 | 符合 | ≥40N/cm帮面为羊皮、人造材料 | 左48 右51 | 左5.3右5.9 | 左5.2右5.3 | 左5.6右5.7 | 鞋号：230跟高：100.0mm 勾心长度≥110mm | 左128右128 | ≥1600kN·mm² | 左3482右3760 | ≥82.0HR15N | 左86.0右86.5 | 左＞500右＞500
20 | 莱斯佩斯女靴鞋 | Laspampas 莱斯佩斯 | 230（1.5）货号：C524514-26 | 广东省鹤山市沙坪加乐力鞋厂 | 符合 | 符合 | 女鞋≥50N/cm | 左176右166 | 左11.0右10.4 | 左5.2右5.3 | 左5.5右5.4 | 鞋号：230跟高：46.0mm 勾心长度≥110mm | 左111右111 | ≥400kN·mm² | 左483右495 | ≥82.0HR15N | 左82.0右82.5 | /
21 | 红色蛇皮背纹女皮鞋 | STACCATO 思加图 | 230（1.5）编号：SZP9SK06DL2 | 合众服饰（深圳）有限公司 | 符合 | 符合 | ≥40N/cm外底前端厚度不足3mm | 左56 右58 | 左2.3右2.4 | 左5.2右5.3 | 左5.4右5.5 | 鞋号：230跟高：47.0mm 勾心长度≥110mm | 左124右124 | ≥400kN·mm² | 左1516右1541 | ≥82.0HR15N | 左87.5右87.0 | 左＞500右＞500
22 | 灰黑压花贴膜牛皮女皮鞋 | beVIVO | 240（1.5）货号：BBLMJL23DP8 | 新百丽鞋业（深圳）有限公司 | 符合 | 符合 | 女鞋、童鞋≥50N/cm | 左123右116 | 左10.8右11.4 | 左5.2右5.3 | 左5.4右5.5 | 鞋号：240跟高：28.0mm 勾心长度≥115mm | 左119右119 | ≥400kN·mm² | 左755右777 | ≥70.0HR15N | 左79.0右78.0 | /
23 | 牛皮女单鞋 | 萨瑞儿 | 235（1.5）编号：6125 | 上海萨瑞儿实业发展有限公司 | 符合 | 符合 | 女鞋≥50N/cm | 左57右60 | 左3.1右4.2 | 左5.2右5.5 | 左5.4右6.0 | 鞋号：235跟高：34.0mm 勾心长度≥115mm | 左126右126 | ≥400kN·mm² | 左1198右1126 | ≥82.0HR15N | 左85.0右85.5 | 左＞500右＞500
24 | 女鞋 | ANGEL INFANTES | 235（1.5）货号：C110003B | 北京ANGEL INFANTES销售服务中心（总经销） | 符合 | 符合 | ≥40N/cm帮面为羊皮、人造材料 | 左44 右47 | 左3.2右3.5 | 左5.4右6.1 | 左6.3右7.3 | 鞋号：235跟高：69.0mm 勾心长度≥115mm | 左135右135 | ≥800kN·mm² | 左1529右1458 | ≥82.0HR15N | 左86.0右86.5 | 左＞500右＞500
25 | 牛皮胶粘女鞋 | ALDO | 235（1.5）型号：11-7-3-FRAGOLA | 爱意精品鞋业（上海）有限公司（经销） | 符合 | 符合 | ≥40N/cm外底前端厚度不足3mm | 左51 右56 | 左3.4右3.5 | 左5.6右7.1 | 左6.2右9.3 | 鞋号：235 跟高：78.0mm 勾心长度≥115mm | 左132右132 | ≥1200kN·mm² | 左1253右1221 | ≥82.0HR15N | 左83.0右83.5 | 左＞500右＞500
26 | 女鞋 | CAVIENO | 230（1.5）货号：102133162B | 佛山市南海里水程健鞋厂 北京鸿瑞斯商贸有限公司（总经销） | 符合 | 符合 | ≥40N/cm帮面为羊皮、人造材料 | 左62 右74 | 左7.2右8.5 | 左5.7右5.8 | 左6.9右6.6 | 鞋号：230 跟高：62.0mm 勾心长度≥110mm | 左133右133 | ≥800kN·mm² | 左1529右1480 | ≥82.0HR15N | 左84.0右84.5 | 左＞500右＞500
27 | MONTAGUT男鞋 | MONTAGUT | 260（2.5）款号：A43120090A | 广州市奔步皮具有限公司 | 符合 | 符合 | 男鞋≥70N/cm | 左198 右222 | 左8.5右8.2 | 左5.8右5.2 | 左7.4右5.4 | 鞋号：260跟高：32.0mm 勾心长度≥115mm | 左123右123 | ≥400kN·mm² | 左704右679 | ≥82.0HR15N | 左83.0右83.5 | /
28 | 男单鞋 | JULIO | 265（2.5）货号：39259 | 广州市碟俏鞋业有限责任公司 北京骏马飞翔贸易发展有限公司（经销） | 符合 | 符合 | 男鞋≥70N/cm | 左116 右121 | 左3.2右3.6 | 左6.3右5.6 | 左10.6右7.1 | 鞋号：265跟高：39.0mm 勾心长度≥120mm | 左126右126 | ≥400kN·mm² | 左969右1039 | ≥82.0HR15N | 左82.5右82.0 | /
29 | 牛皮胶粘男秋鞋 | 图形 | 255（3.0）款号：SDA1006 | 北京阳光素艺皮具制作有限责任公司 | 符合 | 符合 | / | / | 左5.7右5.8 | 左6.3右6.9 | 左7.1右9.1 | / | / | / | / | / | / | /
30 | 女装鞋 | Linea Rosa | 240(2)编号：LR4T91352 | 佛山市顺德区盈毅鞋业有限公司 | 符合 | 符合 | / | / | / | / | / | 鞋号：240跟高：96.0mm 勾心长度≥115mm | 左139右139 | ≥1200kN·mm² | 左2000右1862 | ≥82.0HR15N | 左84.0右84.5 | 左＞500右＞500
31 | 男鞋 | JUPITER | 260（2.5）货号：281747-1 | 北京朱比特销售服务中心（总经销） | 符合 | 符合 | / | / | / | / | / | 鞋号：260跟高：26.0mm 勾心长度≥115mm | 左117右117 | ≥400kN·mm² | 左467右483 | ≥70.0HR15N | 左85.5右86.0 | /
32 | 牛皮女靴 | EBLAN 伊伴 | 235（1.5）货号：B3563315A05 | 美丽华企业（南京）有限公司 | 符合 | 符合 | / | / | 左6.1右6.2 | / | / | 鞋号：235跟高：90.0mm 勾心长度≥115mm | 左137右137 | ≥1200kN·mm² | 左1516右1567 | ≥82.0HR15N | 左85.0右85.5 | 左＞500右＞500
33 | 黑色羊反毛/黑色超密仿羊绒女靴 | PT'SON 百田森 | 235（1.5）编号：PYQ96303DU1DD4 | 深圳市耀群实业有限公司（生产） 深圳市百森鞋业有限公司（经销） | 符合 | 符合 | ≥40N/cm帮面为羊皮、人造材料 | 左50 右48 | 左3.6右3.7 | / | / | 鞋号：235跟高：101.0mm 勾心长度≥115mm | 左140右140 | ≥1600kN·mm² | 左2137右2022 | ≥82.0HR15N | 左86.0右86.5 | 左＞500右＞500
34 | AS女鞋 | AS | 230（1.5）编号：984B4A12 | 永晟鞋业有限公司 哈森商贸（中国）股份有限公司（经销） | 符合 | 符合 | ≥40N/cm帮面为羊皮、人造材料 | 左55 右58 | 左4.3右4.7 | 左7.1右5.8 | 左11.0右7.1 | 鞋号：230跟高：78.0mm 勾心长度≥110mm | 左135右135 | ≥1200kN·mm² | 左1741右1679 | ≥82.0HR15N | 左85.0右85.5 | 左＞500右＞500
35 | 胶粘女鞋 | PRECIS 安玛莉 | 230（1.5）编号：214796366 | 佛山市康莉鞋业有限公司 佛山市南海大沣实业有限公司（经销） | 符合 | 符合 | ≥40N/cm外底前端厚度不足3mm | 左59 右61 | 左2.4右3.3 | 左7.1右5.2 | 左9.4右5.4 | 鞋号：230跟高：97.0mm 勾心长度≥110mm | 左124右124 | ≥1200kN·mm² | 左1383右1353 | ≥82.0HR15N | 左85.0右85.5 | 左＞500右＞500
36 | 羊皮胶粘女装皮靴 | FONDBERYL 菲伯丽尔 | 240（1.5）货号：FB4411G937*14 | 佛山星期六鞋业股份有限公司 | 符合 | 符合 | ≥40N/cm帮面为羊皮、人造材料 | 左56 右58 | 左5.8右6.6 | 左8.1右7.8 | 左12.4右11.5 | 鞋号：240 跟高：52.0mm 勾心长度≥115mm | 左129右129 | ≥800kN·mm² | 左2161右2265 | ≥82.0HR15N | 左86.0右86.5 | 左＞500右＞500
37 | 皮鞋 | ELLE HOMME | 255（2.5）货号：H30041080 | 佛山市顺德区均安镇伊鹏鞋业有限公司 广州鑫驰皮具有限公司（经销） | 符合 | 符合 | 男鞋≥70N/cm | 左192 右184 | 左5.6右4.6 | 左5.2右5.6 | 左5.4右6.1（5.6万次内侧开胶） | 鞋号：255跟高：29.0mm 勾心长度≥115mm | 左120右120 | ≥400kN·mm² | 左1146右1237 | ≥70.0HR15N | 左73.5右74.5 | /
38 | 女鞋 | SANTA BARBARA POLO&RACQUET CLUB | 240（1.5）货号：110 | 鹤山市万顺鞋服皮具有限公司 广州达人鞋业有限公司（总经销） | 符合 | 符合 | 女鞋、童鞋≥50N/cm | 左133右126 | 左3.6右3.5 | 左29.0右6.3 | 左41.7右9.7（5万次） | 鞋号：240跟高：49.0mm 勾心长度≥115mm | 左119右119 | ≥400kN·mm² | 左1005右1045 | ≥82.0HR15N | 左83.0右83.5 | 左＞500右＞500
39 | 女单（实为成人鞋） | Joy&Peace 真美诗 | 235（1.5）编号：JJKYAU05DU1 | 百丽鞋业（北京）有限公司（经销） | 符合 | 符合 | 女鞋≥50N/cm | 左62右71 | / | / | / | 鞋号：235跟高：57.0mm 勾心长度≥115mm | 左117右117 | ≥800kN·mm² | 左904右935 | ≥82.0HR15N | 左83.0右83.0 | 左＞500右＞500
40 | 女皮鞋 | tigrisso | 235(1.5)货号;T55127-81 | 广州天创时尚鞋业股份有限公司 | 符合 | 符合 | / | / | 左5.1右5.3 | / | / | 鞋号：235跟高：115.0mm 勾心长度≥115mm | 左139右139 | ≥1200kN·mm² | 左2984右2806 | ≥82.0HR15N | 左87.0右87.5 | 左＞500右＞500
41 | 男鞋 | Valent·coupeau | 265(2.5)货号：2331513 | 鹤山市奔诚鞋业有限公司 广州泛德商贸有限公司（中国总代理） | 符合 | 鞋帮明显脱色 | 男鞋≥70N/cm | 左121 右106 | 左5.5右5.3 | 左5.1右5.2 | 左5.3右5.3 | / | / | / | / | / | / | /
42 | 女鞋 | STEVE MADDEN | 230（1.5）货号：GALLERYY | 上海睿盈贸易有限公司（总经销） | 帮面材料标注不正确 | 符合 | ≥40N/cm帮面为羊皮、人造材料 | 左36 右29 | 左3.1右3.0 | 左5.2右5.1 | 左5.4右5.5 | 鞋号：230跟高：103.0mm 勾心长度≥110mm | 左134右134 | ≥1600kN·mm² | 左2893右2611 | ≥82.0HR15N | 左84.0右84.5 | 左＞500右＞500
43 | 胶粘男鞋 | 凯萨罗帝 | 250（2.5）款号：L91-1 | 北京昌恒皮具制作有限公司 | 符合 | 符合 | 男鞋≥70N/cm | 左196右203 | 左13.7右12.9 | 左5.1右5.2 | 左5.3右5.4 | 鞋号：250跟高：31.0mm 勾心长度≥110mm | 左108右108 | ≥400kN·mm² | 左584右610 | ≥82.0HR15N | 左82.5右82.0 | /
44 | 男单鞋 | VALLE VERDE | 255（2.5）货号：841611089 | 未标注 | 无制造厂名、厂址 | 符合 | 男鞋≥70N/cm | 左84 右77 | 左9.1右9.3 | 左5.2右5.1 | 左5.4右5.2 | 鞋号：255跟高：26.0mm 勾心长度≥115mm | 左94右94 | ≥400kN·mm² | 左186右197 | ≥70.0HR15N | 左80.0右79.0 | /
45 | 男鞋 | KINDON | 265（1.5）货号：KD1011031 | 新大新制鞋厂 深圳市金盾服装有限公司（监制） | 符合 | 符合 | 男鞋≥70N/cm | 左187右179 | 左7.2右7.4 | 左5.1右5.3 | 左5.3右5.7 | 鞋号：265跟高：31.0mm 勾心长度≥120mm | 左109右109 | ≥400kN·mm² | 左497右519 | ≥82.0HR15N | 左82.0右82.5 | /
46 | 女鞋 | 卡斯高 | 240（1.5）款号：QN449201B | 广州卡提娅鞋业有限公司 | 符合 | 鞋帮明显脱色 | ≥40N/cm帮面为羊皮、人造材料 | 左76 右68 | 左3.5右3.3 | 左5.1右5.3 | 左5.3右5.9 | 鞋号：240跟高：86.0mm 勾心长度≥115mm | 左140右140 | ≥1200kN·mm² | 左2474右2576 | ≥82.0HR15N | 左85.5右85.0 | 左＞500右＞500
47 | 男皮鞋 | WOLFF 沃尔夫 | 260（2.5）货号：76952-01 | 北京沃尔夫鞋业有限公司（总经销） | 符合 | 符合 | 男鞋≥70N/cm | 左128右134 | 左5.3右5.6 | 左5.2右5.3 | 左5.4右5.4 | 鞋号：260跟高：27.0mm 勾心长度≥115mm | 左107右107 | ≥400kN·mm² | 左1458右1504 | ≥70.0HR15N | 左84.0右84.5 | /
48 | 真皮休闲鞋 | HaoXinG 豪行 | 255（2.5)货号：215-2 | 泉州富豪鞋服有限公司 | 符合 | 符合 | 男鞋≥70N/cm | 左132 右109 | 左5.1右5.2 | 左5.2右5.3 | 左5.5右5.6 | 鞋号：255跟高：32.0mm 勾心长度≥115mm | 左104右104 | ≥400kN·mm² | 左621右597 | ≥82.0HR15N | 左82.5右82.5 | /
49 | 女单鞋 | MUX 迈思 | 235mm(1.5）编号：25901201 | 鸿晟鞋业有限公司 广州市迈思鞋业有限公司（经销） | 符合 | 鞋帮明显脱色 | ≥40N/cm外底前端厚度不足3mm | 左33 右31 | 左4.5右4.1 | 左5.3右5.2 | 左5.5右5.4 | 鞋号：235跟高：51.0mm 勾心长度≥115mm | 左123右123 | ≥800kN·mm² | 左1554右1529 | ≥82.0HR15N | 左83.5右83.0 | 左＞500右＞500
50 | 男式皮鞋 | LAUGH | 255mm(2.5)货号：437721-A1S192 | 广州壹号精品鞋业有限公司（制造） 广州大来贸易有限公司（出品） | 符合 | 符合 | 男鞋≥70N/cm | 左92 右88 | 左11.8右10.6 | 左5.2右5.4 | 左5.4右5.7 | 鞋号：255跟高：29.0mm 勾心长度≥115mm | 左114右114 | ≥400kN·mm² | 左790右758 | ≥70.0HR15N | 左84.5右84.0 | /
51 | 皮鞋 | CARTELO | 255mm(2.5)货号：13A031562 | 东莞市百诚鞋业有限公司 | 符合 | 符合 | 男鞋≥70N/cm | 左126右135 | 左4.7右4.2 | 左5.5右5.3 | 左6.1右5.8 | 鞋号：255跟高：28.0mm 勾心长度≥115mm | 左113右113 | ≥400kN·mm² | 左496右518 | ≥70.0HR15N | 左76.5右76.0 | /
52 | 女鞋 | 雨中雨 | 235（1.5）款号：Y44028-02385YD | 广州市吉亚隆鞋业有限公司 广州屹帆商贸有限公司 | 符合 | 鞋帮明显脱色 | ≥40N/cm帮面为羊皮、人造材料 | 左56 右48 | 左5.9右5.6 | 左5.3右6.2 | 左5.6右8.1 | 鞋号：235跟高：76.0mm 勾心长度≥115mm | 左132右132 | ≥1200kN·mm² | 左2350右2161 | ≥82.0HR15N | 左86.0右86.5 | 左＞500右＞500
53 | 男鞋 | SHERIDan | 255(2.5)货号：A453493 | 鹤山市中凯鞋业皮具有限公司 广州市兴昂贸易发展有限公司（总代理） | 符合 | 符合 | 男鞋≥70N/cm | 左126右134 | 左4.5右4.6 | 左6.1右5.9 | 左8.4右8.1 | 鞋号：255跟高：26.0mm 勾心长度≥115mm | 左110右110 | ≥400kN·mm² | 左787右743 | ≥70.0HR15N | 左87.0右87.5 | /
54 | 胶粘女鞋 | COMELY 康莉 | 240（1.5）编号：114696502 | 佛山市康莉鞋业有限公司 佛山市南海大沣实业有限公司（经销） | 符合 | 符合 | ≥40N/cm外底前端厚度不足3mm | 左34 右32 | 左5.8右6.4 | 左5.9右5.6 | 左7.5右6.4 | 鞋号：240跟高：88.0mm 勾心长度≥115mm | 左138右138 | ≥1200kN·mm² | 左2541右2686 | ≥82.0HR15N | 左85.5右85.0 | 左＞500右＞500
55 | 女式羊皮鞋 | STELLA LUNA | 235mm(1.5型）款号：SLP313352-KS-99 | 东莞兴昂鞋业有限公司 兴记时尚贸易（上海）有限公司（经销商） | 符合 | 符合 | ≥40N/cm帮面为羊皮、人造材料 | 左32 右24 | / | / | / | 鞋号：235跟高：108.0mm 勾心长度≥115mm | 左123右123 | ≥1600kN·mm² | 左2186右2089 | ≥82.0HR15N | 左85.0右85.5 | 左＞500右＞500
56 | 女鞋 | Suoluomen STEADY | 230(1.5)货号：2829-11 | 广州禾丰制鞋厂 北京思台地羊绒制品有限公司（总经销） | 符合 | 鞋帮明显脱色 | ≥40N/cm帮面为羊皮、人造材料 | 左26 右20 | 左3.8右3.6 | 左8.2右11.3 | 左13.8右27.5 | 鞋号：230跟高：106.0mm 勾心长度≥110mm | 左130右130 | ≥1600kN·mm² | 左1862右1791 | ≥82.0HR15N | 左87.5右87.0 | 左＞500右＞500
57 | 女皮鞋 | NINE WEST | 235（1.5）编号：NWMARGOT | 上海睿盈贸易有限公司（总经销） | 符合 | 符合 | ≥40N/cm帮面为羊皮、人造材料 | 左28 右26 | 左4.7右4.9 | 左5.2右5.6 | 左5.7右6.7 | 鞋号：230跟高：64.0mm 勾心长度≥110mm | 左120右120 | ≥800kN·mm² | 左2442右2648 | ≥82.0HR15N | 左85.0右85.5 | 左＞500右＞500
58 | 未标注（实为成人鞋） | MARCHIORI | 225（1.5）货号：44013027 | 深圳市蜜丝罗妮鞋业连锁有限公司 | 符合 | 无中国鞋号 | 女鞋≥50N/cm | 左54 右41 | 左15.2右15.1 | / | / | 鞋号：225跟高：84.0mm 勾心长度≥110mm | 左109右109 | ≥1200kN·mm² | 左1880右2000 | ≥82.0HR15N | 左83.0右83.6 | 左＞500右＞500
59 | 女鞋 | PITILLOS | 235（1.5）编号：3014 | 北京军宣物资有限责任公司（代理） | 符合 | 符合 | 女鞋≥50N/cm | 左69 右73 | 左9.1右9.4 | 左5.1右5.1 | 左5.2右5.3（6.3万次内侧开胶） | 鞋号：235跟高：37.0mm 勾心长度≥115mm | 左99右99 | ≥400kN·mm² | 左377右353 | ≥82.0HR15N | 左82.0右83.0 | /
60 | 女鞋 | 译梦 | 240（1.5）编号：31A005 | 新玮泽鞋业有限公司 广州市进步鞋业有限公司 | 符合 | 鞋帮明显脱色 | ≥40N/cm帮面为羊皮、人造材料 | 左32 右28 | 左3.8右3.9 | 左60.7右48.7 | / | 鞋号：240跟高：94.0mm 勾心长度≥115mm | 左138右138 | ≥1200kN·mm² | 左1480右1435 | ≥82.0HR15N | 左88.0右88.5 | 左＞500右＞500
注：1、比较试验结果只对购买的样品负责，本表中排名不分先后；2、本次比较试验测试标准：QB/T1002-2005《皮鞋》、GB28011-2011《鞋类钢勾心》、GB/T15107-2013《旅游鞋》、GB/T15107-2005《旅游鞋》等标准；3、测试结果中“/”表示依据标准该项测试不使用于该样品，或不进行测试。