## 牛仔
北京市消费者协会2015年牛仔裤比较试验结果
编号 | 生产企业 | 产品名称 | 商标 | 货号 | 购样地点 | 购样价格（元/条） | 等级 | 类别 | 标识 | 纤维含量 （%） |  |  |  | 甲醛含量（mg/kg） |  | pH值 |  | 异味 | 可分解芳香胺染料 | 耐皂洗色牢度 （级） |  |  |  | 耐水色牢度 （级） |  |  |  | 耐酸汗渍色牢度 （级） |  |  |  | 耐碱汗渍色牢度 （级） |  |  |  | 耐干摩擦色牢度（级） |  | 耐湿摩擦色牢度（级） |  | 耐光色牢度 （级） |  | 纰裂 （cm） |  | 起球 （级） |  | 裤后裆缝接缝强力（N) |  | 耐磨性能 （次）
[10 empty] | 明示 |  | 标准参数 | 实测 | 标准参数 | 实测 | 标准参数 | 实测 |  |  | 标准参数 ≥ |  | 实测 |  | 标准参数 ≥ |  | 实测 |  | 标准参数 ≥ |  | 实测 |  | 标准参数 ≥ |  | 实测 |  | 标准参数≥ | 实测 | 标准参数≥ | 实测 | 标准参数≥ | 实测 | 标准参数≤ | 实测 | 标准参数≥ | 实测 | 标准参数≥ | 实测 | 标准参数≥ | 实测
[20 empty] | 变色 | 沾色 | 变色 | 沾色 | 变色 | 沾色 | 变色 | 沾色 | 变色 | 沾色 | 变色 | 沾色 | 变色 | 沾色 | 变色 | 沾色
1 | 威富服饰（中国）有限公司 | 男装牛仔裤 | LEE | ---- | 汉光百货 | 801 | 合格品 | B类 | + | 棉：100 |  | 允差0 | 棉：100 | ≤75 | 未检出 | 4.0～7.5 | 6.4 | 无 | 未检出 | 3-4 | 2-3 | 4-5 | 4 | 3 | 3 | 4-5 | 4-5 | 3 | 3 | 4-5 | 4-5 | 3 | 3 | 4-5 | 4-5 | 3 | 3 | / | / | 3-4 | 符合3-4 | / | / | / | / | / | / | / | /
2 | 凯纳尔国际贸易（上海）有限公司 | 牛仔裤 | ARMANI JEANS | F55Z1155321534 | 君太百货 | 1800 | ---- | B类 | + | 棉：99 氨纶：1 （装饰物除外） |  | 棉：±5 0＜氨纶≤4 | 棉：99.0 氨纶：1.0 （装饰物除外） | ≤75 | 未检出 | 4.0～7.5 | 6.8 | 无 | 未检出 | 3-4 | 2-3 | 4-5 | 4-5 | 3 | 3 | 4-5 | 4-5 | 3 | 3 | 4-5 | 4-5 | 3 | 3 | 4-5 | 4-5 | 3 | 4 | / | / | 3-4 | 符合3-4 | / | / | / | / | / | / | / | /
3 | 汤美费格商贸（上海）有限公司 | 男式牛仔裤 | Tommy Hilfiger | TOMJNS0887879377LF | 百货大楼 | 1510.5 | 合格品 | B类 | + | 棉：100 （装饰部分除外） |  | 允差0 | 棉：100 （装饰部分除外） | ≤75 | 未检出 | 4.0～7.5 | 6.4 | 无 | 未检出 | 3-4 | 2-3 | 4-5 | 4 | 3 | 3 | 4-5 | 4 | 3 | 3 | 4-5 | 4 | 3 | 3 | 4-5 | 4 | 3 | 4 | / | / | 3-4 | 符合3-4 | / | / | / | / | / | / | / | /
4 | 北京奥维兰服装服饰有限公司 | 牛仔裤 | 尼諾里拉 NINO RIVA | NKHB1459-39 | 燕莎奥莱购物中心 | 690 | 合格品 | B类 | + | 棉：74 聚酯纤维：25 氨纶：1 |  | 棉：±5 聚酯纤维：±5 0＜氨纶≤4 | 棉：70.1 聚酯纤维：28.9 氨纶：1.0 | ≤75 | 未检出 | 4.0～7.5 | 6.5 | 无 | 未检出 | 3 | 2-3 | 4-5 | 4 | 3 | 3 | 4-5 | 4-5 | 3 | 3 | 4-5 | 4-5 | 3 | 3 | 4-5 | 4-5 | 3 | 3 | / | / | 3 | 符合3 | / | / | / | / | / | / | / | /
5 | 机时商贸（上海）有限公司 | 男式牛仔服装-水洗产品 | GUESS | M52AS1D1KD0A | 君太百货 | 759 | 合格品 | B类 | + | 棉：99 弹性纤维：1 |  | 棉：±5 0＜弹性纤维≤4 | 棉：99.2 氨纶：0.8 | ≤75 | 未检出 | 4.0～7.5 | 6.3 | 无 | 未检出 | 3-4 | 2-3 | 4 | 4-5 | 3 | 3 | 4-5 | 4-5 | 3 | 3 | 4-5 | 4-5 | 3 | 3 | 4-5 | 4-5 | 3 | 4 | / | / | 3-4 | 符合3-4 | / | / | / | / | / | / | / | /
6 | 珠海市凯丽有限公司 | 女装牛仔裤 | a02 | D1Q5B0641PN604 | 西单商场 | 598 | 合格品 | B类 | + | 主布： 棉：98.5 氨纶：1.5 内腰贴： 棉：98.3 氨纶：1.7 袋布及装饰部分除外 |  | 主布： 棉：±5 0＜氨纶≤4.5 内腰贴： 棉：±5 0＜氨纶≤4.7 | 主布： 棉：98.3 氨纶：1.7 内腰贴： 棉：98.0 氨纶：2.0 袋布及装饰部分除外 | ≤75 | 未检出 | 4.0～7.5 | 6.9 | 无 | 未检出 | 3-4 | 2-3 | 主布4-5 | 主布4-5 | 3 | 3 | 主布4-5 | 主布4-5 | 3 | 3 | 主布4-5 | 主布4-5 | 3 | 3 | 主布4-5 | 主布4-5 | 3 | 主布4 | / | / | 3-4 | 主布符合3-4 | 0.6 | 裤侧缝0.4 | / | / | 180 | 451 | 25000 | 25000
7 | 乾俸贸易（上海）有限公司 | 男式梭织长裤 | BURANDO ENO | E5SP31602 | 燕莎奥莱购物中心 | 445 | 合格品 | B类 | + | 面料 | 棉：100 （含微量粘纤） （绣花线除外） | 允差0 | 棉：100 （含微量其他纤维） （绣花线除外） | ≤75 | 未检出 | 4.0～7.5 | 7.1 | 无 | 未检出 | 3-4 | 2-3 | 4-5 | 4 | 3 | 3 | 4-5 | 4-5 | 3 | 3 | 4-5 | 4 | 3 | 3 | 4-5 | 4-5 | 3 | 4 | / | / | 3-4 | 符合3-4 | / | / | / | / | / | / | / | /
[10 empty] | 布袋 | 棉：100 | 允差0 | 棉：93.0 粘纤：7.0
8 | 上海迪睿服饰有限公司 | 男 牛仔裤 | HAZZYS | AUDZP03A201DN | 燕莎奥莱购物中心 | 790 | 合格品 | B类 | + | 棉：75.4 聚酯纤维：21.8 氨纶：2.8 |  | 棉：±5 聚酯纤维：±5 0＜氨纶≤5.8 | 棉：74.3 聚酯纤维：22.6 氨纶：3.1 | ≤75 | 未检出 | 4.0～7.5 | 6.2 | 无 | 未检出 | 3 | 2-3 | 4-5 | 3 | 3 | 3 | 4-5 | 4 | 3 | 3 | 4-5 | 4 | 3 | 3 | 4-5 | 3 | 3 | 3 | / | / | 3 | 符合3 | / | / | / | / | / | / | / | /
9 | 衣念（上海）时装贸易有限公司 | 水洗牛仔裤 | E-LAND | EETJ54C14N | 汉光百货 | 538.2 | 合格品 | B类 | + | 棉：98 氨纶：2 |  | 棉：±5 0＜氨纶≤5 | 棉：98.5 氨纶：1.5 | ≤75 | 未检出 | 4.0～8.5 | 4.2 | 无 | 未检出 | / | / | / | / | 3 | 3 | 4-5 | 4-5 | 3 | 3 | 4-5 | 4-5 | 3 | 3 | 4-5 | 4-5 | 3 | 4-5 | / | / | / | / | / | / | / | / | / | / | / | /
10 | 绫致时装（天津）有限公司 | 牛仔裤 | VERO MODA | Flower 9/10 x-slim Jeans(GP) | 燕莎奥莱购物中心 | 265 | 合格品 | B类 | + | 面料： 棉：75.4 聚酯纤维：23.3 氨纶：1.3 |  | 棉：±5 聚酯纤维：±5 0＜氨纶≤4.3 | 面料： 棉：72.7 聚酯纤维：25.6 氨纶：1.7 | ≤75 | 未检出 | 4.0～7.5 | 6.4 | 无 | 未检出 | 3-4 | 2-3 | 4-5 | 4-5 | 3 | 3 | 4-5 | 4-5 | 3 | 3 | 4-5 | 4-5 | 3 | 3 | 4-5 | 4-5 | 3 | 4-5 | / | / | 3-4 | 符合3-4 | / | / | / | / | / | / | 25000 | 25000
11 | 思环贸易（上海）有限公司 | 男式牛仔裤（水洗产品） | 埃斯普利特 | PBl9C53O | 燕莎奥莱购物中心 | 149 | 合格品 | B类 | + | 棉：100 |  | 允差0 | 棉：100 | ≤75 | 未检出 | 4.0～7.5 | 6.6 | 无 | 未检出 | 3-4 | 2-3 | 4-5 | 4-5 | 3 | 3 | 4-5 | 4-5 | 3 | 3 | 4-5 | 4-5 | 3 | 3 | 4-5 | 4-5 | 3 | 4-5 | / | / | 3-4 | 符合3-4 | / | / | / | / | / | / | / | /
12 | 马克华菲（上海）商业有限公司 | 牛仔裤/水洗产品 | FAIRWHALE | 7153-611017-047 | 西单商场 | 452 | 合格品 | B类 | + | 面料： 棉：99.3 氨纶：0.7 |  | 面料： 棉：±5 0＜氨纶≤3.7 | 面料： 棉：99.0 氨纶：1.0 | ≤75 | 未检出 | 4.0～7.5 | 4.3 | 无 | 未检出 | 3-4 | 2-3 | 4-5 | 4 | 3 | 3 | 4-5 | 4-5 | 3 | 3 | 4-5 | 4-5 | 3 | 3 | 4-5 | 4-5 | 3 | 3-4 | / | / | 3-4 | 符合3-4 | / | / | / | / | / | / | / | /
13 | 九牧王股份有限公司 | 牛仔裤 | JOEONE | JJ1542511 | 城乡贸易中心 | 790 | 一等品 | B类 | + | 棉：89.5 羊毛：9.4 氨纶：1.1 |  | 棉：±5 羊毛：±3 0＜氨纶≤4 | 棉：89.3 羊毛：9.9 氨纶：0.8 | ≤75 | 未检出 | 4.0～7.5 | 5.8 | 无 | 未检出 | 3-4 | 2-3 | 4-5 | 4 | 3 | 3 | 4-5 | 4-5 | 3 | 3 | 4-5 | 4-5 | 3 | 3 | 4-5 | 4-5 | 3 | 3 | / | / | 3-4 | 符合3-4 | / | / | / | / | / | / | / | /
14 | 朗浩控股有限公司 | 女式牛仔裤 | GANT 甘特 | 410105 | 翠微百货 | 1332 | 合格品 | B类 | + | 棉：98 氨纶：2 |  | 棉：±5 0＜氨纶≤5 | 棉：98.2 氨纶：1.8 | ≤75 | 未检出 | 4.0～7.5 | 6.9 | 无 | 未检出 | 3-4 | 2-3 | 4-5 | 4-5 | 3 | 3 | 4-5 | 4-5 | 3 | 3 | 4-5 | 4-5 | 3 | 3 | 4-5 | 4-5 | 3 | 4 | / | / | 3-4 | 符合3-4 | / | / | / | / | / | / | / | /
15 | 飒拉商业(北京)有限公司 | 牛仔裤子（水洗产品） | ZARA | 5575/345/400 | 西单大悦城 | 259 | 合格品 | B类 | + | 棉：98 氨纶：2 |  | 棉：±5 0＜氨纶≤5 | 棉：98.5 氨纶：1.5 | ≤75 | 未检出 | 4.0～7.5 | 6.8 | 无 | 未检出 | 3-4 | 2-3 | 4-5 | 4 | 3 | 3 | 4-5 | 4-5 | 3 | 3 | 4-5 | 4-5 | 3 | 3 | 4-5 | 4-5 | 3 | 3 | / | / | 3-4 | 符合3-4 | / | / | / | / | / | / | / | /
16 | 上海英模特制衣有限公司 | 牛仔裤 | Etam WEEKEND | 0150223096 48 | 汉光百货 | 263 | 合格品 | B类 | + | 棉：71.3 聚酯纤维：17.9 粘胶纤维：8.7 氨纶：2.1 |  | 棉：±5 聚酯纤维：±5 粘胶纤维：±3 0＜氨纶≤5 | 棉：70.1 聚酯纤维：20.1 粘胶纤维：7.8 氨纶：2.0 | ≤75 | 未检出 | 4.0～7.5 | 6.5 | 无 | 未检出 | 3-4 | 2-3 | 4-5 | 3-4 | 3 | 3 | 4-5 | 4-5 | 3 | 3 | 4-5 | 4-5 | 3 | 3 | 4-5 | 4-5 | 3 | 3 | / | / | 3-4 | 符合3-4 | / | / | / | / | / | / | / | /
17 | 广州博斯服饰实业有限公司 | 牛仔裤（水洗产品） | BOSS SUNWEN | 31152262680 | 城乡贸易中心 | 1420 | 合格品 | B类 | + | 棉：70.5 粘纤：21.2 聚酯纤维：8.3 |  | 棉：±5 粘纤：±5 聚酯纤维：±3 | 棉：70.1 粘纤：21.0 聚酯纤维：8.9 （含微量其他纤维） | ≤75 | 未检出 | 4.0～7.5 | 6.9 | 无 | 未检出 | 3-4 | 2-3 | 4-5 | 4 | 3 | 3 | 4-5 | 4-5 | 3 | 3 | 4-5 | 4-5 | 3 | 3 | 4-5 | 4-5 | 3 | 4 | / | / | 3-4 | 符合3-4 | / | / | / | / | / | / | / | /
18 | 上海沙驰服饰有限公司 | 牛仔裤（水洗产品） | 沙驰 | 315633008-003-35 | 翠微百货 | 1768 | 合格品 | B类 | + | 棉：60.0 聚酯纤维：31.9 氨纶：0.9 |  | 棉：±5 聚酯纤维：±5 0＜氨纶≤3.9 | 棉：58.7 聚酯纤维：40.4 氨纶：0.9 | ≤75 | 未检出 | 4.0～7.5 | 7.1 | 无 | 未检出 | 3-4 | 2-3 | 4-5 | 3 | 3 | 3 | 4-5 | 4-5 | 3 | 3 | 4-5 | 4-5 | 3 | 3 | 4-5 | 4-5 | 3 | 3 | / | / | 3-4 | 符合3-4 | / | / | / | / | / | / | / | /
19 | ---- | ---- | G-STAR RAW | ---- | 君太百货 | 1348 | ---- | ---- | - | 面料： 棉：100 |  | 允差0 | 面料： 棉：100 | ≤75 | 未检出 | 4.0～8.5 | 6.0 | 无 | 未检出 | / | / | / | / | 3 | 3 | 4-5 | 4-5 | 3 | 3 | 4-5 | 4-5 | 3 | 3 | 4-5 | 4-5 | 3 | 4-5 | / | / | / | / | / | / | / | / | / | / | / | /
20 | 鹏卫齐商业（上海）有限公司 | 牛仔裤 | CK JEANS | 4BFA768 | 君太百货 | 1990 | 合格品 | B类 | + | 棉：56 莫代尔纤维：31 聚酯纤维：9 氨纶：4 |  | 棉：±5 莫代尔纤维：±5 聚酯纤维：±3 氨纶：±3 | 棉：55.0 莫代尔纤维：29.2 聚酯纤维：11.4 氨纶：4.4 | ≤75 | 未检出 | 4.0～7.5 | 6.3 | 无 | 未检出 | 3-4 | 2-3 | 4 | 3 | 3 | 3 | 4-5 | 3-4 | 3 | 3 | 4-5 | 4-5 | 3 | 3 | 4-5 | 3 | 3 | 3-4 | / | / | 3-4 | 符合3-4 | / | / | / | / | / | / | / | /
21 | 海恩斯莫里斯（上海）商业有限公司 | 牛仔裤 | H&M | 2015-05-12 | 西单大悦城 | 299 | 合格品 | B类 | + | 棉：98 氨纶：2 |  | 棉：±5 0＜氨纶≤5 | 棉：98.9 氨纶：1.1 | ≤75 | 未检出 | 4.0～7.5 | 6.5 | 无 | 未检出 | 3-4 | 2-3 | 4-5 | 4-5 | 3 | 3 | 4-5 | 4-5 | 3 | 3 | 4-5 | 4-5 | 3 | 3 | 4-5 | 4-5 | 3 | 2 | / | / | 3-4 | 符合3-4 | / | / | / | / | / | / | / | /
22 | 永远二十一商业（上海）有限公司 | 女式长裤 | FOREVER21 CONTEMPORARY | 00079479 | 王府井APM | 189 | 合格品 | B类 | + | 棉：99 聚氨酯弹性纤维：1 |  | 棉：±5 0＜聚氨酯弹性纤维≤4 | 棉：99.2 氨纶：0.8 | ≤75 | 未检出 | 4.0～7.5 | 8.0 | 无 | 未检出 | 3-4 | 2-3 | 4 | 4-5 | 3 | 3 | 4-5 | 4 | 3 | 3 | 4-5 | 4 | 3 | 3 | 4-5 | 4 | 3 | 4-5 | / | / | 3 | 符合3 | 0.6 | 裤侧缝0.6 | / | / | 180 | 502 | 25000 | 25000
23 | 好俪姿（上海）服饰商贸有限公司 | 牛仔裤 | Comfort basic | 615-72-8712 | 西单商场 | 178 | ---- | B类 | + | 棉：68 聚酯纤维：29 粘纤：2 氨纶：1 |  | 棉：±5 聚酯纤维：±5 0＜粘纤≤5 0＜氨纶≤4 | 棉：66.2 聚酯纤维：30.6 粘纤：2.1 氨纶：1.1 | ≤75 | 未检出 | 4.0～7.5 | 7.5 | 无 | 未检出 | 3 | 2-3 | 4-5 | 4-5 | 3 | 3 | 4-5 | 4-5 | 3 | 3 | 4-5 | 4-5 | 3 | 3 | 4-5 | 4-5 | 3 | 3 | / | / | 3 | 符合3 | 0.6 | 裤侧缝：0.55 | / | / | 140 | 804 | / | /
24 | 上海美特斯邦威服饰股份有限公司 | 男牛仔裤（水洗产品） | Meters/bonwe | 246288 | 西单专卖店 | 169 | 合格品 | B类 | + | 面料： 棉：99 氨纶：1 |  | 棉：±5 0＜氨纶≤4 | 面料： 棉：98.6 氨纶：1.4 | ≤75 | 未检出 | 4.0～7.5 | 7.5 | 无 | 未检出 | 3-4 | 2-3 | 4-5 | 4-5 | 3 | 3 | 4-5 | 4-5 | 3 | 3 | 4-5 | 4-5 | 3 | 3 | 4-5 | 4-5 | 3 | 4 | / | / | 3-4 | 符合3-4 | / | / | / | / | / | / | / | /
25 | 上海同瑞服饰有限公司 | 牛仔裤（修身版）（水洗产品） | JEEP | ---- | 百货大楼 | 854.05 | 合格品 | B类 | + | 棉：98.3% 氨纶：1.7% （配料除外） |  | 棉：±5 0＜氨纶≤4.7 | 棉：98.2% 氨纶：1.8% （配料除外） | ≤75 | 未检出 | 4.0～7.5 | 6.7 | 无 | 未检出 | 3-4 | 2-3 | 4 | 3-4 | 3 | 3 | 4-5 | 4 | 3 | 3 | 4-5 | 4 | 3 | 3 | 4-5 | 4 | 3 | 4 | / | / | 3-4 | 符合3-4 | / | / | / | / | / | / | / | /
26 | 上海迈雅服饰有限公司 | 牛仔裤 | MEYER | 1615-VEGAS-H | 燕莎奥莱购物中心 | 890 | 合格品 | B类 | + | 棉：99 氨纶：1 |  | 棉：±5 0＜氨纶≤4 | 棉：98.7 氨纶：1.3 | ≤75 | 未检出 | 4.0～7.5 | 6.5 | 无 | 未检出 | 3-4 | 2-3 | 4-5 | 4 | 3 | 3 | 4-5 | 4-5 | 3 | 3 | 4-5 | 4-5 | 3 | 3 | 4-5 | 4-5 | 3 | 3-4 | / | / | 3-4 | 3-4 | / | / | / | / | / | / | / | /
27 | 东莞市宏金服装有限公司 | 女装高弹力牛仔裤（水洗产品） | UNIQLO JEANS | ---- | 王府井APM | 299 | 合格品 | B类 | + | 棉：82 莫代尔纤维：8 聚酯纤维：6 氨纶：4 |  | 棉：±5 莫代尔纤维：±3 聚酯纤维：±3 氨纶：±3 | 棉：78.8 莫代尔纤维：9.9 聚酯纤维：7.1 氨纶：4.2 | ≤75 | 未检出 | 4.0～8.5 | 6.1 | 无 | 未检出 | / | / | / | / | 3 | 3 | 4-5 | 4-5 | 3 | 3 | 4-5 | 4-5 | 3 | 3 | 4-5 | 4-5 | 3 | 3-4 | / | / | / | / | / | / | / | / | / | / | / | /
28 | 北京天达华联服装服饰有限公司 | 牛仔裤 | 暇步士 | PQ25551 | 百货大楼 | 1399 | 合格品 | B类 | + | 面料： 棉：78.3 聚酯纤维：20.8 氨纶：0.9 配布： 棉：100 |  | 面料： 棉：±5 聚酯纤维：±5 0＜氨纶≤3.9 配布： 允差0 | 面料： 棉：76.5 聚酯纤维：22.3 氨纶：1.2 配布： 棉：100 | ≤75 | 未检出 | 4.0～7.5 | 5.7 | 无 | 未检出 | 3-4 | 2-3 | 4-5 | 4 | 3 | 3 | 4-5 | 4 | 3 | 3 | 4-5 | 4-5 | 3 | 3 | 4-5 | 4-5 | 3 | 3-4 | / | / | 3-4 | 3-4 | / | / | 3 | 3 | / | / | / | /
29 | 威富服饰（中国）有限公司 | 牛仔裤 | Timberland | 8416J | 百货大楼 | 1130.5 | 合格品 | B类 | + | 棉：100 |  | 允差0 | 棉：100 | ≤75 | 未检出 | 4.0～7.5 | 6.4 | 无 | 未检出 | 3-4 | 2-3 | 4 | 3 | 3 | 3 | 4 | 4 | 3 | 3 | 4 | 4 | 3 | 3 | 4 | 4 | 3 | 4 | / | / | 3 | 符合3 | / | / | / | / | / | / | / | /
30 | 利惠商业（上海）有限公司 | 男装牛仔裤 | Levi’s | 00501-2120 | 百货大楼 | 699 | 合格品 | B类 | + | 棉：100 |  | 允差0 | 棉：100 | ≤75 | 未检出 | 4.0～8.5 | 6.5 | 无 | 未检出 | / | / | / | / | 3 | 3 | 4-5 | 4-5 | 3 | 3 | 4-5 | 4-5 | 3 | 3 | 4-5 | 4-5 | 3 | 4-5 | / | / | / | / | / | / | / | / | / | / | / | /
说明：1、比较试验结果只对购买的样品负责，本表中排名不分先后；2、比较试验依据GB18401-2010 《国家纺织产品基本安全技术规范》、 GB5296.4-2012《消费品使用说明 纺织品和服装使用说明》、GB/T22700-2008《水洗整理服装》、FZ/T81006-2007《牛仔服装》、FZ/T 81007-2012《单、夹服装》等标准进行测试；3、产品标识中“+”表示该项目符合标准规定，“-”表示产品标识有错误或缺项；其他项目中“/”表示该项目不考核。

## 休闲
北京市消费者协会2015年休闲裤比较试验结果
编号 | 生产企业 | 产品名称 | 商标 | 货号 | 购样地点 | 购样价格（元/条） | 等级 | 类别 | 标识 | 纤维含量 （%） |  |  | 甲醛含量（mg/kg） |  | pH值 |  | 异味 | 可分解致癌芳香胺染料（mg/kg） | 耐皂洗色牢度 （级） |  |  |  | 耐水色牢度 （级） |  |  |  | 耐酸汗渍色牢度 （级） |  |  |  | 耐碱汗渍色牢度 （级） |  |  |  | 耐干摩擦色牢度（级） |  | 耐湿摩擦色牢度（级） |  | 耐光色牢度 （级） |  | 耐光、汗复合色牢度（级） |  | 撕破强力 （N) |  | 纰裂 （cm） |  | 起球 （级） |  | 裤后裆缝接缝强力（N) |  | 耐磨性能 （次）
[10 empty] | 明示 | 标准参数 | 实测 | 标准参数 | 实测 | 标准参数 | 实测 |  |  | 标准参数 ≥ |  | 实测 |  | 标准参数 ≥ |  | 实测 |  | 标准参数 ≥ |  | 实测 |  | 标准参数 ≥ |  | 实测 |  | 标准参数≥ | 实测 | 标准参数≥ | 实测 | 标准参数≥ | 实测 | 标准参数≥ | 实测 | 标准参数≥ | 实测 | 标准参数≤ | 实测 | 标准参数≥ | 实测 | 标准参数≥ | 实测 | 标准参数≥ | 实测
[19 empty] | 变色 | 沾色 | 变色 | 沾色 | 变色 | 沾色 | 变色 | 沾色 | 变色 | 沾色 | 变色 | 沾色 | 变色 | 沾色 | 变色 | 沾色
1 | 绫致时装（天津）有限公司 | 水洗长裤 | JACK JONES | E DIPPER PANTS-K(SLIM FITTING) | 汉光百货 | 474.05 | 合格品 | B类 | + | 棉：97 氨纶3 | 棉：±5 0＜氨纶≤6 | 棉：96.7 氨纶：3.3 | ≤75 | 未检出 | 4.0～7.5 | 6.1 | 无 | 未检出 | 3 | 3 | 4 | 4-5 | 3 | 3 | 4-5 | 4-5 | 3 | 3 | 4-5 | 4-5 | 3 | 3 | 4-5 | 4-5 | 3 | 4-5 | / | / | 3 | 符合3 | / | / | / | / | / | / | / | / | 140 | 260 | 10000 | 10000
2 | 飒拉商业(北京)有限公司 | 裤子 | ZARA | 6786/310/401 | 西单大悦城 | 299 | 合格品 | B类 | + | 棉：98 氨纶：2 | 棉：±5 0＜氨纶≤5 | 棉：97.7 氨纶：2.3 | ≤75 | 未检出 | 4.0～8.5 | 6.8 | 无 | 未检出 | 3 | 3 | 4-5 | 4 | 3 | 3 | 4-5 | 4-5 | 3 | 3 | 4-5 | 4-5 | 3 | 3 | 4-5 | 4-5 | 3 | 3 | 2（深色） | 2 | 3 | 符合3 | / | / | / | / | / | / | 3 | 4 | 140 | 316 | / | /
3 | 伦顿弗格（上海）服饰有限公司 | 男装休闲裤（修身版） | LONDON FOG | LS14WP105K992 | 西单商场 | 899 | 合格品 | B类 | + | 棉：100 （配料除外） | 允差0 | 棉：100 （配料除外） | ≤75 | 未检出 | 4.0～7.5 | 7.0 | 无 | 未检出 | 3 | 3 | 4-5 | 4-5 | 3 | 3 | 4-5 | 4-5 | 3 | 3 | 4-5 | 4-5 | 3 | 3 | 4-5 | 4-5 | 3 | 4 | / | / | 3 | 符合3 | / | / | 10 | 经向：15 纬向：13 | / | / | / | / | / | / | 10000 | 10000
4 | 北京阳光旅人服装有限公司 | 裤子 | SIQIN斯琴 | 13XK008 | 汉光百货 | 809 | 合格品 | B类 | + | 亚麻：64.1 粘纤：31.5 氨纶：4.4 | 亚麻：±5 粘纤：±5 氨纶：±3 | 亚麻：60.8 粘纤：34.9 氨纶：4.3 | ≤75 | 未检出 | 4.0～8.5 | 4.9 | 无 | 未检出 | 3 | 3 | 4-5 | 4-5 | 3 | 3 | 4-5 | 4-5 | 3 | 3 | 4-5 | 4-5 | 3 | 3 | 4-5 | 4-5 | 3 | 4-5 | 2（深色） | 3 | 3 | 符合3 | / | / | / | / | / | / | 3 | 4 | 140 | 220 | / | /
5 | 九牧王股份有限公司 | 休闲裤 | JOEONE | JB1543534 | 城乡贸易中心 | 701 | 合格品 | B类 | + | 棉：51.9 再生纤维素纤维：48.1 | 棉：±5 再生纤维素纤维：±5 | 棉：50.2 再生纤维素纤维：49.8 | ≤75 | 未检出 | 4.0～7.5 | 5.2 | 无 | 未检出 | 3 | 3 | 4-5 | 4-5 | 3 | 3 | 4-5 | 4-5 | 3 | 3 | 4-5 | 4-5 | 3 | 3 | 4-5 | 4-5 | 3 | 4-5 | / | / | 3 | 符合3 | / | / | / | / | / | / | / | / | 140 | 214 | / | /
6 | 衣念（上海）时装贸易有限公司 | 休闲裤子 | Teenie Weenie | TTTC54C71A-00 | 汉光百货 | 628.2 | 合格品 | B类 | + | 棉：97 氨纶：3 | 棉：±5 0＜氨纶≤6 | 棉：97.2 氨纶：2.8 | ≤75 | 未检出 | 4.0～8.5 | 7.0 | 无 | 未检出 | / | / | / | / | 3 | 3 | 4-5 | 4-5 | 3 | 3 | 4-5 | 4-5 | 3 | 3 | 4-5 | 4-5 | 3 | 4 | / | / | / | / | / | / | / | / | / | / | / | / | / | / | / | /
7 | 北京嘉信欣隆商贸有限公司 | 长裤 | 翠贝卡 | T5502P868 | 汉光百货 | 539 | 合格品 | B类 | + | 粘纤：71 锦纶：26 氨纶：3 | 粘纤：±5 锦纶：±5 0＜氨纶≤6 | 粘纤：71.6 锦纶：25.4 氨纶：3.0 | ≤75 | 未检出 | 4.0～8.5 | 6.6 | 无 | 未检出 | 3 | 3 | 4-5 | 4 | 3 | 3 | 4-5 | 4 | 3 | 3 | 4-5 | 4 | 3 | 3 | 4-5 | 4 | 3 | 4-5 | 2-3 | 4 | 3 | 符合3 | / | / | / | / | / | / | 3 | 3-4 | / | / | / | /
8 | 海恩斯莫里斯（上海）商业有限公司 | 男式休闲裤 | H&M | 2015-07-14 | 西单大悦城 | 299 | 合格品 | B类 | + | 棉：100 | 允差0 | 棉：100 | ≤75 | 未检出 | 4.0～8.5 | 5.9 | 无 | 未检出 | 3 | 3 | 4-5 | 4-5 | 3 | 3 | 4-5 | 4-5 | 3 | 3 | 4-5 | 4-5 | 3 | 3 | 4-5 | 4-5 | 3 | 4-5 | 2（深色） | 2-3 | 3 | 符合3 | / | / | / | / | / | / | 3 | 4 | 140 | 327 | / | /
9 | 威富服饰（中国）有限公司 | 梭织长裤 | VANS（范斯） | VN-0O6TARM | 汉光百货 | 490 | 合格品 | B类 | + | 棉：100 | 允差0 | 棉：100 | ≤75 | 未检出 | 4.0～8.5 | 6.6 | 无 | 未检出 | / | / | / | / | 3 | 3 | 4-5 | 4-5 | 3 | 3 | 4-5 | 4-5 | 3 | 3 | 4-5 | 4-5 | 3 | 4 | / | / | / | / | / | / | / | / | / | / | / | / | / | / | / | /
10 | 衣念（上海）时装贸易有限公司 | 女式长裤 | E•LAND | EETC54T02M | 汉光百货 | 538.2 | 合格品 | B类 | + | 面料： 棉：69 莫代尔：29 氨纶：2 腰里布： 聚酯纤维：65 棉：35 口袋布： 聚酯纤维：65 棉：35 | 面料： 棉：±5 莫代尔：±5 0＜氨纶≤5 腰里布： 聚酯纤维：±5 棉：±5 口袋布： 聚酯纤维：±5 棉：±5 | 面料： 棉：70.5 莫代尔：28.0 氨纶：1.5 腰里布： 聚酯纤维：66.0 棉：34.0 （衬布除外） 口袋布： 聚酯纤维：67.4 棉：32.6 | ≤75 | 未检出 | 4.0～8.5 | 6.4 | 无 | 未检出 | / | / | / | / | 3 | 3 | 4-5 | 4-5 | 3 | 3 | 4-5 | 4-5 | 3 | 3 | 4-5 | 4-5 | 3 | 3 | / | / | / | / | / | / | / | / | / | / | / | / | / | / | / | /
11 | 天津志远制衣有限公司 | 裤子 | earth music&ecology | 10153F32040 | 汉光百货 | 430.2 | 合格品 | B类 | + | 聚酯纤维：63 粘纤：35 氨纶：2 | 聚酯纤维：±5 粘纤：±5 0＜氨纶≤5 | 聚酯纤维：65.1 粘纤：33.5 氨纶：1.4 | ≤75 | 未检出 | 4.0～8.5 | 6.1 | 无 | 未检出 | 3 | 3 | 4-5 | 4-5 | 3 | 3 | 4-5 | 4-5 | 3 | 3 | 4-5 | 4-5 | 3 | 3 | 4-5 | 4-5 | 3 | 4-5 | 2（深色） | 3-4 | 3 | 符合3 | / | / | / | / | 0.6 | 裤侧缝0.4 | 3 | 3 | 140 | 288 | / | /
12 | 佛山市顺德区胜百利服装有限公司 | 水洗休闲裤（合体型） | SELON | K166BK342B3 | 城乡贸易中心 | 600 | 合格品 | B类 | + | 棉：71.8 粘纤：25.9 氨纶：2.3 | 棉：±5 粘纤：±5 0＜氨纶≤5.3 | 棉：72.3 粘纤：25.6 氨纶：2.1 | ≤75 | 未检出 | 4.0～7.5 | 6.5 | 无 | 未检出 | 3 | 3 | 4-5 | 4-5 | 3 | 3 | 4-5 | 4-5 | 3 | 3 | 4-5 | 4-5 | 3 | 3 | 4-5 | 4-5 | 3 | 4-5 | / | / | 2-3（浅色） | 符合2-3 | / | / | / | / | / | / | / | / | 140 | 251 | 10000 | 10000
13 | 上海迈雅服饰有限公司 | 休闲裤 | MEYER | 29510-MONZA | 翠微百货 | 1663.2 | 合格品 | B类 | + | 棉+木棉：97 氨纶：3 | 棉+木棉：±5 0＜氨纶≤6 | 棉+木棉：97.5 氨纶：2.5 | ≤75 | 未检出 | 4.0～7.5 | 7.0 | 无 | 未检出 | 3 | 3 | 4-5 | 4-5 | 3 | 3 | 4-5 | 4-5 | 3 | 3 | 4-5 | 4-5 | 3 | 3 | 4-5 | 4-5 | 3 | 4 | / | / | 3 | 符合3 | / | / | / | / | / | / | / | / | 140 | 326 | 10000 | 10000
14 | 百家好（上海）时装有限公司 | 女式裤子 | BASIC HOUSE | ---- | 汉光百货 | 538 | 合格品 | B类 | + | 面料： 聚酯纤维：84.1 粘纤：14.1 氨纶：1.8 配色： 聚酯纤维：66 棉：34 （含微量其他纤维） | 面料： 聚酯纤维：±5 粘纤：±5 0＜氨纶≤4.8 配色： 聚酯纤维：±5 棉：±5 | 面料： 聚酯纤维：84.2 粘纤：13.1 氨纶：2.7 配色： 聚酯纤维：62.9 棉：37.1 （含微量其他纤维） （衬除外） | ≤75 | 未检出 | 4.0～8.5 | 6.5 | 无 | 未检出 | 3 | 3 | 4-5 | 4-5 | 3 | 3 | 4-5 | 4-5 | 3 | 3 | 4-5 | 4-5 | 3 | 3 | 4-5 | 4-5 | 3 | 4-5 | 2（深色） | 2-3 | 3 | 符合3 | / | / | / | / | / | / | 3 | 3 | 140 | 268 | / | /
15 | 北京东方蓝地服装股份有限公司 | 几何修身长裤 | LANDI | LPQK569 | 翠微百货 | 1352 | 合格品 | C类 | + | 面料 聚酯纤维：62.2 粘纤：35.1 氨纶：2.7 配料 三醋酯纤维：58.5 聚酯纤维：41.5 滚条 聚酯纤维：100 | 面料 聚酯纤维：±5 粘纤：±5 0＜氨纶≤5.7 配料 三醋酯纤维： ±5 聚酯纤维：±5 滚条 允差0 | 面料 聚酯纤维：63.4 粘纤：34.1 氨纶：2.5 配料 三醋酯纤维：57.6 聚酯纤维：42.4 （衬除外） 滚条 聚酯纤维：100 | ≤75 | 未检出 | 4.0～9.0 | 6.3 | 无 | 未检出 | 3 | 3 | 4-5 | 4-5 | 3 | 3 | 4-5 | 4-5 | 3 | 3 | 4-5 | 4-5 | 3 | 3 | 4-5 | 4-5 | 3 | 4-5 | 2（深色） | 2-3 | 3 | 符合3 | / | / | / | / | / | / | / | / | 140 | 283 | / | /
16 | 丹阳新星服饰有限公司 | 长裤 | NAUTICA | PC53003TP | 西单商场 | 990 | 合格品 | B类 | + | 棉：97 氨纶：3 | 棉：±5 0＜氨纶≤6 | 棉：97 氨纶：3 | ≤75 | 未检出 | 4.0～7.5 | 6.7 | 无 | 未检出 | 3 | 3 | 4-5 | 4-5 | 3 | 3 | 4-5 | 4-5 | 3 | 3 | 4-5 | 4-5 | 3 | 3 | 4-5 | 4-5 | 3 | 3 | / | / | 3 | 符合3 | / | / | / | / | / | / | / | / | 140 | 392 | / | /
17 | 广派商业（上海）有限公司 | 休闲裤 | ：CHOCOOLATE | B1XPTL6502X55 | 君太百货 | 519 | 合格品 | B类 | + | 棉：100 | 允差0 | 棉：100 | ≤75 | 未检出 | 4.0～8.5 | 8.2 | 无 | 未检出 | 3 | 3 | 4-5 | 4-5 | 3 | 3 | 4-5 | 4-5 | 3 | 3 | 4-5 | 4-5 | 3 | 3 | 4-5 | 4-5 | 3 | 4-5 | 2-3 | 4 | 3 | 符合3 | / | / | / | / | / | / | 3 | 4 | / | / | / | /
18 | 上海同瑞服饰有限公司 | 男装休闲裤（合身版） | SANTA BARBARA POLO&RACQUET CLUB圣大保罗 | PS14WP107N792 | 西单商场 | 639 | 合格品 | B类 | + | 棉：84.7 莱赛尔纤维：15.3 （配料除外） | 棉：±5 莱赛尔纤维：±5 | 棉：83.1 莱赛尔纤维：16.9 （配料除外） | ≤75 | 未检出 | 4.0～7.5 | 6.7 | 无 | 未检出 | 3 | 3 | 4-5 | 4-5 | 3 | 3 | 4-5 | 4-5 | 3 | 3 | 4-5 | 4-5 | 3 | 3 | 4-5 | 4-5 | 3 | 4 | / | / | 3 | 符合3 | / | / | 10 | 经向14 纬向14 | / | / | / | / | / | / | 10000 | 10000
19 | 依文服饰股份有限公司 | 休闲裤 | EVE de UOMO | EB74813048034 | 西单商场 | 784 | 合格品 | B类 | + | 聚酯纤维：100 （配料除外） | 允差0 | 聚酯纤维：100 （配料除外） | ≤75 | 未检出 | 4.0～8.5 | 7.0 | 无 | 未检出 | 3 | 3 | 4-5 | 4-5 | 3 | 3 | 4-5 | 4-5 | 3 | 3 | 4-5 | 4-5 | 3 | 3 | 4-5 | 4-5 | 3 | 4-5 | 2（深色） | 4-5 | 3 | 符合3 | 3-4 | 4-5 | / | / | / | / | / | / | / | / | / | /
20 | 盖璞（上海）商业有限公司 | 男式梭织裤 | GAP | 243639 | 西单大悦城 | 299 | 合格品 | B类 | + | 棉：100 | 允差0 | 棉：100 | ≤75 | 未检出 | 4.0～7.5 | 6.6 | 无 | 未检出 | 3 | 3 | 4-5 | 4 | 3 | 3 | 4-5 | 4-5 | 3 | 3 | 4-5 | 4-5 | 3 | 3 | 4-5 | 4-5 | 3 | 3-4 | / | / | 3 | 符合3 | / | / | / | / | / | / | / | / | / | / | / | /
21 | 宁波雅戈尔服饰有限公司 | 水洗裤 | YOUNGOR | YCSX36288FWA | 国泰广场（良乡店） | 780 | 合格品 | B类 | + | 棉：76.5 莱赛尔纤维：22.6 氨纶：0.9 | 棉：±5 莱赛尔纤维： ±5 0＜氨纶≤3.9 | 棉：72.3 莱赛尔纤维：26.7 氨纶：1.0 | ≤75 | 未检出 | 4.0～7.5 | 5.2 | 无 | 未检出 | 3 | 3 | 4-5 | 4-5 | 3 | 3 | 4-5 | 4-5 | 3 | 3 | 4-5 | 4-5 | 3 | 3 | 4-5 | 4-5 | 3 | 3 | / | / | 3 | 符合3 | / | / | / | / | / | / | / | / | 140 | 168 | 10000 | 10000
22 | 浙江雅莹集团有限公司 | 裤子 | EP | F15AS6245aH5 | 翠微百货 | 809.1 | 合格品 | B类 | + | 粘胶纤维：68 锦纶：27.9 氨纶：4.1 | 粘胶纤维：±5 锦纶：±5 氨纶：±3 | 粘纤：68.1 锦纶：27.6 氨纶：4.3 | ≤75 | 未检出 | 前片 4.0～8.5 | 6.1 | 无 | 未检出 | 3 | 3 | 4-5 | 4-5 | 3 | 3 | 4-5 | 4 | 3 | 3 | 4-5 | 4 | 3 | 3 | 4-5 | 4 | 3 | 4-5 | 2（深色） | 3 | 3 | 符合3 | 3-4 | 4-5 | / | / | / | / | 2-3 | 4 | / | / | / | /
[15 empty] | 后片 4.0～8.5 | 6.0 |  |  | 3 | 3 | 4-5 | 4-5 | 3 | 3 | 4-5 | 4-5 | 3 | 3 | 4-5 | 4-5 | 3 | 3 | 4-5 | 4-5 | 3 | 4-5 | 2（深色） | 3-4 | 3 | 符合3 | 3-4 | 4-5
23 | 北京天达华联服装服饰有限公司 | 男装裤子 | 暇步士 | PQ25505 | 百货大楼 | 1399 | 合格品 | B类 | + | 面料： 棉+木棉+莱赛尔：98.2 氨纶：1.8 袋布： 棉：100 （配料除外） | 面料： 棉+木棉+莱赛尔： ±5 0＜氨纶≤4.8 袋布： 允差0 | 面料： 棉+木棉+莱赛尔：98.2 氨纶：1.8 袋布： 棉：100 （配料除外） | ≤75 | 未检出 | 4.0～7.5 | 5.2 | 无 | 未检出 | 3 | 3 | 4-5 | 4-5 | 3 | 3 | 4-5 | 4-5 | 3 | 3 | 4-5 | 4-5 | 3 | 3 | 4-5 | 4-5 | 3 | 3 | / | / | 3 | 符合3 | / | / | / | / | / | / | / | / | 140 | 403 | / | /
24 | 北京格雷时尚科技有限公司 | 休闲裤 | GORNIA | GBW15120345 | 翠微百货 | 1386 | 合格品 | B类 | + | 棉：94.2 苎麻：4.9 氨纶：0.9 （其他配料除外） | 棉：±5 苎麻：±3 0＜氨纶≤3.9 | 棉：92.5 苎麻：6.3 氨纶：1.2 （其他配料除外） | ≤75 | 未检出 | 4.0～8.5 | 6.7 | 无 | 未检出 | / | / | / | / | 3 | 3 | 4-5 | 4-5 | 3 | 3 | 4-5 | 4-5 | 3 | 3 | 4-5 | 4 | 3 | 4 | / | / | / | / | / | / | / | / | / | / | / | / | / | / | / | /
25 | 马克华菲（上海）商业有限公司 | 休闲裤 | FAIRWHALE | 7153-602019-051 | 西单商场 | 532 | 合格品 | B类 | + | 聚酯纤维：55.9 棉：41.7 氨纶：2.4 | 聚酯纤维：±5 棉：±5 0＜氨纶≤5.4 | 聚酯纤维：54.6 棉：43.0 氨纶：2.4 | ≤75 | 未检出 | 4.0～7.5 | 5.3 | 无 | 未检出 | 3 | 3 | 4-5 | 4-5 | 3 | 3 | 4-5 | 4-5 | 3 | 3 | 4-5 | 4-5 | 3 | 3 | 4-5 | 4-5 | 3 | 3 | / | / | 3 | 符合3 | / | / | / | / | / | / | / | / | 140 | 384 | / | /
26 | 迅销（中国）商贸有限公司 | 修身无褶长裤 | Uniqlo | 321-146140（53-20） | 王府井APM | 249 | 合格品 | B类 | + | 棉：97 氨纶：3.0 | 棉：±5 0＜氨纶≤6 | 棉：97.0 氨纶：3.0 | ≤75 | 未检出 | 4.0～8.5 | 6.5 | 无 | 未检出 | / | / | / | / | 3 | 3 | 4-5 | 4-5 | 3 | 3 | 4-5 | 4-5 | 3 | 3 | 4-5 | 4-5 | 3 | 3-4 | / | / | / | / | / | / | / | / | / | / | / | / | / | / | / | /
27 | 好俪姿（上海）服饰商贸有限公司 | 裤子 | Comfort basic | 615-71-8682 | 西单商场 | 178 | ---- | B类 | + | 棉：98 氨纶：2 | 棉：±5 0＜氨纶≤5 | 棉：98.4 氨纶：1.6 | ≤75 | 未检出 | 4.0～8.5 | 6.8 | 无 | 未检出 | 3 | 3 | 4-5 | 4-5 | 3 | 3 | 4-5 | 4-5 | 3 | 3 | 4-5 | 4-5 | 3 | 3 | 4-5 | 4-5 | 3 | 4-5 | 2（深色） | 3 | 3 | 符合3 | / | / | / | / | / | / | 3 | 4 | 140 | 483 | / | /
28 | 虎都（中国）男装有限公司 | 休闲裤 | FORDOO | EX1XKA5076F | 城乡贸易中心 | 398 | 合格品 | B类 | + | 棉：96.8 氨纶3.2 | 棉：±5 氨纶：±3 | 棉：96.9 氨纶：3.1 | ≤75 | 未检出 | 4.0～7.5 | 7.2 | 无 | 未检出 | 3 | 3 | 4-5 | 4-5 | 3 | 3 | 4-5 | 4-5 | 3 | 3 | 4-5 | 4-5 | 3 | 3 | 4-5 | 4-5 | 3 | 4-5 | / | / | 2-3（浅色） | 符合2-3 | / | / | / | / | / | / | / | / | 140 | 306 | 10000 | 10000
29 | 广州市忠源贸易有限公司 | 休闲裤 | Pierre cardin | PWP-S03-LC01 | 西单商场 | 1036 | 合格品 | B类 | + | 棉：96.7 氨纶：3.3 | 棉：±5 氨纶：±3 | 棉：96.9 氨纶3.1 | ≤75 | 未检出 | 4.0～7.5 | 6.7 | 无 | 未检出 | 3 | 3 | 4-5 | 4-5 | 3 | 3 | 4-5 | 4-5 | 3 | 3 | 4-5 | 4-5 | 3 | 3 | 4-5 | 4-5 | 3 | 4-5 | / | / | 3 | 符合3 | / | / | / | / | 0.6 | 裤侧缝：0.5 裤后缝：0.3 下裆缝：0.5 | / | / | 140 | 250 | 10000 | 10000
30 | 恺王科技（北京）有限公司 | 休闲裤 | 恺王 | 1527519011 | 翠微百货 | 819.2 | 合格品 | B类 | + | 再生纤维素纤维：54.2 聚酯纤维：40.9 氨纶：4.9 | 再生纤维素纤维：±5 聚酯纤维：±5 氨纶：±3 | 再生纤维素纤维：53.6 聚酯纤维：41.2 氨纶：5.2 | ≤75 | 未检出 | 4.0～8.5 | 6.2 | 无 | 未检出 | 3 | 3 | 4-5 | 4-5 | 3 | 3 | 4-5 | 4 | 3 | 3 | 4-5 | 4 | 3 | 3 | 4-5 | 4 | 3 | 4-5 | 2（深色） | 2-3 | 3 | 符合3 | / | / | / | / | 0.6 | 裤侧缝：0.3 | 3 | 4 | 140 | 153 | / | /
说明：1、比较试验结果只对购买的样品负责，本表中排名不分先后；2、比较试验依据GB18401-2010 《国家纺织产品基本安全技术规范》、 GB5296.4-2012《消费品使用说明 纺织品和服装使用说明》、GB/T22700-2008《水洗整理服装》、FZ/T81006-2007《牛仔服装》、FZ/T 81007-2012《单、夹服装》等标准进行测试；3、产品标识中“+”表示该项目符合标准规定，“-”表示产品标识有错误或缺项；其他项目中“/”表示该项目不考核。