## 表1（01-30）
北京市消费者协会
2015年弹簧软床垫及棕纤维弹性床垫检测数据统计表
序号 | 样品名称 | 抽样区县 | 商户名称 | 购样日期 | 标称生产企业 | 产地 | 品牌 | 型号 | 规格 | 检测项目 | [24 empty] | 型号 | 规格 | 生产日期或批号 | 等级 | 销售单价（元） | 购样数量 | 备注 | 到样日期 | 产品
[10 empty] | 面料物理性能 | 铺垫料物理性能 | [5 empty] | 卫生、安全 | [8 empty] | 弹簧 |  |  | 产品标志 |  | 耐久性
[11 empty] | 毡垫 |  | 软质聚氨酯泡沫塑料 | [17 empty] | 睡眠中心 |  | 边部
[10 empty] | 面料耐干摩擦色牢度≥3级 | 棕纤维垫、椰丝垫强度≥16N/cm | 化纤（棉）毡强度≥10N/cm | 慢回弹回弹性≤12％ | 其他弹回性≥35％ | 慢回弹拉伸强度≥50kPa | 其他拉伸强度≥80kPa | 应无异味 | 不应有霉变、虫蛀，肉眼观察不应检出蚤、蜱、臭虫等节肢动物和蟑螂卵夹 | 不应使用医用废弃物、废旧服装及其他类似废旧制品 | 纤维性工业下脚料或用其加工的再生纤维状物质应经高温成型（热熔）、消毒等工艺处理 | 不应夹杂塑料编织材料、植物秸秆或叶、壳、竹丝、刨花、泥砂、石粉、金属丝等杂物 | 所有絮用纤维不应漂白 | 阻燃性能应通过GB 17927的相关评定 （表面或内部无任何续燃或阴燃现象） | 弹簧钢丝不应刺出垫面 | 床垫的甲醛释放量≤0.050 mg/m2•h | 不应有锈迹 | 不应有锈蚀 | 应无弹簧摩擦声 | 产品应有产品标识。产品标志至少应包括以下内容：a)产品名称、规格型号；b)产品主要尺寸、使用场所；c)执行标准编号；d)检验合格证明、生产日期；e)中文生产者名称和地址 | 产品应有使用说明。产品使用说明的主要内容编写应符合GB5296.6的规定，内容至少应包括：a)产品名称、型号规格、执行标准编号、弹簧结构特征；b)产品主要尺寸、使用场所；c)产品主要原、辅料名称；d)有害物质限量指标；e)产品使用方法、注意事项；f)产品保养方法 | 试验时和试验结束后，面料应无破损，无断簧，缝边无脱线，铺垫料无破损或移位 | 试验结束后，垫面高度应不小于初始垫面高度的90%， 即 ≥90% | 试验时和试验结束后，面料应无破损，无断簧，缝边无脱线，铺垫料无破损或移位 | 试验结束后，床垫围边高度应不小于初始围边高度的90%， 即 ≥90%
1 | 酷动5120（弹簧软床垫） | 海淀区 | 北京巴宝莉家具有限公司 | 2015- 11-11 | 喜临门家具股份有限公司 | 浙江 | 喜临门 | a00418 | 1800×2000(mm) | 4-5级 | 100.2N/cm | —— | —— | —— | —— | —— | 无异味 | 无霉变、虫蛀，未见节肢动物、卵夹； | 无废旧制品 | —— | 无杂物 | 未漂白 | 无续燃、阴燃 | 无刺出 | 0.048 mg/㎡•h | 无锈迹 | 无锈蚀 | 无弹簧摩擦声 | 符合要求 | 符合要求 | 面料无损，无断簧，缝边无脱线，铺垫料无破损 | =97% | 面料无损，无断簧，缝边无脱线，铺垫料无破损 | =100% | a00418 | 1800×2000(mm) | 2015/10/28 | 合格品 | 2380 | 1件 |  | 2015-11-13 | 弹簧软床垫
2 | 随易眠150(弹簧软床垫） | 海淀区 | 山东凤阳集团股份有限公司 | 2015- 11-11 | 山东凤阳集团股份有限公司 | 山东 | 凤阳 | 随易眠（150）-2 | 1800×2000(mm) | 4-5级 | —— | 94.6N/cm | —— | —— | —— | —— | 无异味 | 无霉变、虫蛀，未见节肢动物、卵夹； | 无废旧制品 | —— | 无杂物 | —— | 无续燃、阴燃 | 无刺出 | 0.048 mg/㎡•h | 无锈迹 | 无锈蚀 | 无弹簧摩擦声 | 符合要求 | 符合要求 | 面料无损，无断簧，缝边无脱线，铺垫料无破损 | =98% | 面料无损，无断簧，缝边无脱线，铺垫料无破损 | =99% | 随易眠（150）-2 | 1500×2000(mm) 产品实际规格：1800×2000(mm) | 2015年10月 | 合格品 | 1690 | 1件 |  | 2015-11-12 | 弹簧软床垫
3 | 床垫 | 海淀区 | 北京京大福美家具中心 | 2015- 11-11 | 欧亚床垫家具有限公司 | 天津 | 穗宝 | 华安 | 1800×2000(mm) | 4-5级 | —— | 45.8N/cm | —— | —— | —— | —— | 无异味 | 无霉变、虫蛀，未见节肢动物、卵夹； | 无废旧制品 | —— | 无杂物 | —— | 无续燃、阴燃 | 无刺出 | 0.042 mg/㎡•h | 无锈迹 | 无锈蚀 | 无弹簧摩擦声 | 符合要求 | 符合要求 | 面料无损，无断簧，缝边无脱线，铺垫料无破损 | =98% | 面料无损，无断簧，缝边无脱线，铺垫料无破损 | =99% | 华安 | 1800×2000(mm) | 2015年09月28日 | 合格品 | 1780 | 1件 |  | 2015-11-13 | 弹簧软床垫
4 | 床垫 | 海淀区 | 北京京大福美家具中心 | 2015- 11-11 | 京兰床具有限公司 | 北京 | 京兰 | 永康 | 1800×2000(mm) | 4-5级 | 16.4N/cm | 15.4N/cm | —— | —— | —— | —— | 无异味 | 无霉变、虫蛀，未见节肢动物、卵夹； | 无废旧制品 | —— | 无杂物 | 未漂白 | 无续燃、阴燃 | 无刺出 | 0.023 mg/㎡•h | 无锈迹 | 无锈蚀 | 无弹簧摩擦声 | 符合要求 | 符合要求 | 面料无损，无断簧，缝边无脱线，铺垫料无破损 | =93% | 面料无损，无断簧，缝边无脱线，铺垫料无破损 | =96% | 永康 | 1800×2000(mm) | / | 合格品 | 1612 | 1件 |  | 2015-11-13 | 弹簧软床垫
5 | 床垫 | 海淀区 | 北京利丰家具制造有限公司 | 北京利丰家具制造有限公司 | 北京利丰家具制造有限公司 | 北京 | 意风 | 901-WL1820 | 1800×2000(mm) | 4-5级 | —— | 67.1N/cm | —— | —— | —— | —— | 无异味 | 无霉变、虫蛀，未见节肢动物、卵夹； | 无废旧制品 | —— | 无杂物 | —— | 无续燃、阴燃 | 无刺出 | 0.047 mg/㎡•h | 无锈迹 | 无锈蚀 | 无弹簧摩擦声 | 符合要求 | 符合要求 | 面料无损，无断簧，缝边无脱线，铺垫料无破损 | =95% | 面料无损，无断簧，缝边无脱线，铺垫料无破损 | =99% | 901-WL1820 | 1800×2000(mm) | 2015-11-04 | 合格品 | 1665 | 1件 | 包装日期2015-10-27 | 2015-11-19 | 弹簧软床垫
6 | 床垫 | 丰台区 | 北京锦绣投资有限公司 | 2015- 11-12 | 深圳天诚家具有限公司 香港红苹果家具有限公司 | 深圳 | 红苹果 | 01-GDII-180-200 | 1800×2000(mm) | 4-5级 | —— | 51.6N/cm | —— | —— | —— | —— | 无异味 | 无霉变、虫蛀，未见节肢动物、卵夹； | 无废旧制品 | —— | 无杂物 | 未漂白 | 无续燃、阴燃 | 无刺出 | 0.049 mg/㎡•h | 无锈迹 | 无锈蚀 | 无弹簧摩擦声 | 产品标志无使用场所、执行标准编号、生产日期、中文生产者地址 | 符合要求 | 面料无损，无断簧，缝边无脱线，铺垫料无破损 | =96% | 面料无损，无断簧，缝边无脱线，铺垫料无破损 | =98% | 01-GDII-180-200 | 1800×2000(mm) | 20151023 | 合格品 | 2380 | 1件 |  | 2015-12-15 | 弹簧软床垫
7 | 弹簧软床垫 | 丰台区 | 北京金星雅诗家具厂 | 2015- 11-12 | 香港百富家具公司 广州市番禹区沙湾镇三善百富家具厂 | / | 百富 | 快乐之星 | 1800×2000(mm) | 4-5级 | —— | 51.96N/cm | —— | —— | —— | —— | 无异味 | 无霉变、虫蛀，未见节肢动物、卵夹； | 无废旧制品 | —— | 无杂物 | —— | 无续燃、阴燃 | 无刺出 | 0.044 mg/㎡•h | 无锈迹 | 无锈蚀 | 无弹簧摩擦声 | 符合要求 | 符合要求 | 面料无损，无断簧，缝边无脱线，铺垫料无破损 | =96% | 面料无损，无断簧，缝边无脱线，铺垫料无破损 | =98% | 快乐之星 | 1800×2000(mm) | 2015-12-02 | 合格品 | 1990 | 1件 |  | 2015-12-15 | 弹簧软床垫
8 | 床垫 | 丰台区 | 北京依丽兰家具有限公司 | 北京依丽兰家具有限公司 | 北京依丽兰家具有限公司 | / | 依丽兰 | 自然风 | 1800×2000(mm) | 4-5级 | —— | 57.09N/cm | —— | —— | —— | —— | 无异味 | 无霉变、虫蛀，未见节肢动物、卵夹； | 无废旧制品 | —— | 无杂物 | —— | 无续燃、阴燃 | 无刺出 | 0.046 mg/㎡•h | 无锈迹 | 无锈蚀 | 无弹簧摩擦声 | 符合要求 | 符合要求 | 面料无损，无断簧，缝边无脱线，铺垫料无破损 | =97% | 面料无损，无断簧，缝边无脱线，铺垫料无破损 | =99% | 自然风 | 1800×2000(mm) | / | 合格品 | 2570 | 1件 | 未提供发票 | 2015-12-03 | 弹簧软床垫
9 | 弹簧软床垫 | 丰台区 | 北京圣卡洛斯家具有限公司 | 北京圣卡洛斯家具有限公司 | 北京圣卡洛斯家具有限公司 | / | 圣卡洛斯 | 迈阿密1 | 1800×2000(mm) | 4-5级 | —— | 51.64N/cm | —— | —— | —— | —— | 无异味 | 无霉变、虫蛀，未见节肢动物、卵夹； | 无废旧制品 | —— | 无杂物 | —— | 无续燃、阴燃 | 无刺出 | 0.049 mg/㎡•h | 无锈迹 | 无锈蚀 | 无弹簧摩擦声 | 产品标志无使用场所、生产日期 | 产品使用说明无：型号规格 | 面料无损，无断簧，缝边无脱线，铺垫料无破损 | =96% | 面料无损，无断簧，缝边无脱线，铺垫料无破损 | =97% | 迈阿密1 | 1800×2000(mm) | / | 合格品 | 2000 | 1件 |  | 2015-11-24 | 弹簧软床垫
10 | 弹簧软床垫 | 丰台区 | 北京市榆垡集美家具有限责任公司 | 2015- 11-12 | 集美家居 | / | 集美 | 5330 | 1800×2000(mm) | 5级 | —— | 25.1N/cm | —— | —— | —— | —— | 无异味 | 无霉变、虫蛀，未见节肢动物、卵夹； | 无废旧制品 | —— | 无杂物 | —— | 无续燃、阴燃 | 无刺出 | 0.044 mg/㎡•h | 无锈迹 | 无锈蚀 | 无弹簧摩擦声 | 符合要求 | 符合要求 | 面料无损，无断簧，缝边无脱线，铺垫料无破损 | =97% | 面料无损，无断簧，缝边无脱线，铺垫料无破损 | =100% | 5330 | 1800×2000(mm) | / | 合格品 | 1680 | 1件 |  | 2015-11-16 | 弹簧软床垫
11 | 床垫 | 丰台区 | 北京大兴县安定鑫龙床具厂 | 2015- 11-12 | 强力家具集团有限公司 | 北京 | 强力 | 强力加强 | 1800×2000(mm) | 4-5级 | —— | 100.5N/cm | —— | —— | —— | —— | 无异味 | 无霉变、虫蛀，未见节肢动物、卵夹； | 无废旧制品 | —— | 无杂物 | —— | 无续燃、阴燃 | 无刺出 | 0.049 mg/㎡•h | 无锈迹 | 无锈蚀 | 无弹簧摩擦声 | 符合要求 | 符合要求 | 面料无损，无断簧，缝边无脱线，铺垫料无破损 | =97% | 面料无损，无断簧，缝边无脱线，铺垫料无破损 | =99% | 强力加强 | 1800×2000(mm) | 201511173 | 合格品 | 1580 | 1件 |  | 2015-11-20 | 弹簧软床垫
12 | 床垫 | 丰台区 | 北京大兴县安定鑫龙床具厂 | 2015- 11-12 | 北京艾晔圣典家具有限公司 | 北京 | 九洲揽月 | 九州小康 | 1800×2000(mm) | 4-5级 | —— | 27.9N/cm | —— | —— | —— | —— | 无异味 | 无霉变、虫蛀，未见节肢动物、卵夹； | 无废旧制品 | —— | 无杂物 | —— | 无续燃、阴燃 | 无刺出 | 0.049 mg/㎡•h | 无锈迹 | 无锈蚀 | 无弹簧摩擦声 | 产品标识无产品主要尺寸、使用场所、执行标准编号、检验合格证明、生产日期、中文生产者地址 | 符合要求 | 面料无损，无断簧，缝边无脱线，铺垫料无破损 | =97% | 面料无损，无断簧，缝边无脱线，铺垫料无破损 | =99% | 九州小康 | 1800×2000(mm) | / | 合格品 | 1480 | 1件 |  | 2015-11-20 | 弹簧软床垫
13 | 床垫 | 丰台区 | 北京市百合庭床具厂 | 北京市百合庭床具厂 | 北京市百合庭床具厂 | / | 斯芬妮 | 玫瑰缘-2代 | 1800×2000×200(mm) | 5级 | —— | 44.6N/cm | —— | —— | —— | —— | 无异味 | 无霉变、虫蛀，未见节肢动物、卵夹； | 无废旧制品 | —— | 无杂物 | —— | 无续燃、阴燃 | 无刺出 | 0.033 mg/㎡•h | 无锈迹 | 无锈蚀 | 无弹簧摩擦声 | 产品标志无使用场所、执行标准编号、中文生产者名称和地址 | 符合要求 | 面料无损，无断簧，缝边无脱线，铺垫料无破损 | =98% | 面料无损，无断簧，缝边无脱线，铺垫料无破损 | =96% | 玫瑰缘-2代 | 1800×2000×200(mm) | 2015-10-15 | 合格品 | 2100 | 1件 |  | 2015-11-17 | 弹簧软床垫
14 | 床垫 | 丰台区 | 晚安家居 | 2015- 11-12 | 湖南晚安床垫有限公司 | / | 晚安 | 8400 | 1800×2000(mm) | 4-5级 | —— | 16.4N/cm | —— | —— | —— | —— | 无异味 | 无霉变、虫蛀，未见节肢动物、卵夹； | 无废旧制品 | —— | 无杂物 | —— | 无续燃、阴燃 | 无刺出 | 0.049 mg/㎡•h | 无锈迹 | 无锈蚀 | 无弹簧摩擦声 | 产品标志无产品 主要尺寸 | 符合要求 | 面料无损，无断簧，缝边无脱线，铺垫料无破损 | =96% | 面料无损，无断簧，缝边无脱线，铺垫料无破损 | =98% | 8400 | 1800×2000(mm) | 2015年5月 | 合格品 | 2900 | 1件 |  | 2015-11-27 | 弹簧软床垫
15 | 弹簧软床垫 | 丰台区 | 北京市世纪美立方商贸中心 | 2015- 11-12 | 未标注 | / | 美立方 | 兰冰洋 | 1800×2000(mm) | 4-5级 | —— | 57.63N/cm | —— | —— | —— | —— | 无异味 | 无霉变、虫蛀，未见节肢动物、卵夹； | 无废旧制品 | —— | 无杂物 | 未漂白 | 无续燃、阴燃 | 无刺出 | 0.046 mg/㎡•h | 无锈迹 | 无锈蚀 | 无弹簧摩擦声 | 产品标志无使用场所、执行标准编号 | 符合要求 | 面料无损，无断簧，缝边无脱线，铺垫料无破损 | =96% | 面料无损，无断簧，缝边无脱线，铺垫料无破损 | =99% | 兰冰洋 | 1800×2000(mm) | 2015/11/14 | 合格品 | 1550 | 1件 |  | 2015-11-19 | 弹簧软床垫
16 | 弹簧垫 | 丰台区 | 城市阳光床垫超市集美店 | 2015- 11-12 | 未标注 | / | 城市阳光 | 香格里拉 | 1800×2000(mm) | 4级 | —— | 100.06N/cm | —— | —— | —— | —— | 无异味 | 无霉变、虫蛀，未见节肢动物、卵夹； | 无废旧制品 | —— | 无杂物 | —— | 无续燃、阴燃 | 无刺出 | 0.046 mg/㎡•h | 无锈迹 | 无锈蚀 | 无弹簧摩擦声 | 符合要求 | 符合要求 | 面料无损，无断簧，缝边无脱线，铺垫料无破损 | =95% | 面料无损，无断簧，缝边无脱线，铺垫料无破损 | =99% | 5330 | 1800×2000(mm) | / | 合格品 | 1680 | 1件 |  | 2015-11-16 | 弹簧软床垫
17 | 弹簧软床垫 | 丰台区 | 北京大兴县安定鑫龙床具厂 | 北京大兴县安定鑫龙床具厂 | 北京大兴区安定鑫龙床具厂 | / | 鑫龙 | 鑫龙加强垫 | 1800×2000(mm) | 4-5级 | —— | 60.2N/cm | —— | —— | —— | —— | 无异味 | 无霉变、虫蛀，未见节肢动物、卵夹； | 无废旧制品 | —— | 无杂物 | —— | 无续燃、阴燃 | 无刺出 | 0.047 mg/㎡•h | 无锈迹 | 无锈蚀 | 无弹簧摩擦声 | 产品标志无产品主要尺寸、使用场所、执行标准编号、检验合格证明、生产日期、中文生产者和地址 | 符合要求 | 面料无损，无断簧，缝边无脱线，铺垫料无破损 | =95% | 面料无损，无断簧，缝边无脱线，铺垫料无破损 | =99% | 5330 | 1800×2000(mm) | / | 合格品 | 1680 | 1件 |  | 2015-11-16 | 弹簧软床垫
18 | 床垫 | 丰台区 | 艾麗迪斯床垫 |  | 北京吉亿家具厂 |  | 艾丽 | 加强型 | 1800×2001(mm) | 5级 | —— | 47.8N/cm | —— | —— | —— | —— | 无异味 | 无霉变、虫蛀，未见节肢动物、卵夹； | 无废旧制品 | —— | 无杂物 | 未漂白 | 无续燃、阴燃 | 无刺出 | 0.047 mg/㎡•h | 无锈迹 | 无锈蚀 | 无弹簧摩擦声 | 无产品标志 | 产品使用说明无型号规格、产品主要尺寸、产品主要原、辅料名称、有害物质限量指标 | 面料无损，无断簧，缝边无脱线，铺垫料无破损 | =94% | 面料无损，无断簧，缝边无脱线，铺垫料无破损 | =98% | 加强型 | 1800×2001(mm) | / | 合格品 |  | 1件 |  | 2015-11-20 | 弹簧软床垫
19 | 床垫 | 丰台区 | 龙凤床垫 | 2015- 11-12 | 上海龙凤床垫有限公司 | 上海 | 龙凤 | 经典 | 1800×2000(mm) | 5级 | —— | 51.0N/cm | —— | —— | —— | —— | 无异味 | 无霉变、虫蛀，未见节肢动物、卵夹； | 无废旧制品 | —— | 无杂物 | —— | 无续燃、阴燃 | 无刺出 | 0.044 mg/㎡•h | 无锈迹 | 无锈蚀 | 无弹簧摩擦声 | 产品标志无使用场所、生产日期、中文生产者和地址 | 符合要求 | 面料无损，无断簧，缝边无脱线，铺垫料无破损 | =97% | 面料无损，无断簧，缝边无脱线，铺垫料无破损 | =99% | 经典 | 1800×2000(mm) | / | 合格品 | 1999 | 1件 |  | 2015-11-20 | 弹簧软床垫
20 | 床垫 | 朝阳区 | 希丁安（哈尔滨）家具有限公司北京分公司 | 2015- 11-12 | 未标注 | 哈尔滨 | 斯林百兰 | 经典A-B面 | 1800×2000(mm) | 4-5级 | —— | 69.8N/cm | —— | —— | —— | —— | 无异味 | 无霉变、虫蛀，未见节肢动物、卵夹； | 无废旧制品 | —— | 无杂物 | —— | 无续燃、阴燃 | 无刺出 | 0.044 mg/㎡•h | 无锈迹 | 无锈蚀 | 无弹簧摩擦声 | 产品标志无产品名称、规格型号、产品主要尺寸、使用场所、生产日期、中文生产者名称和地址 | 符合要求 | 面料无损，无断簧，缝边无脱线，铺垫料无破损 | =97% | 面料无损，无断簧，缝边无脱线，铺垫料无破损 | =97% | 加强型 | 1800×2001(mm) | / | 合格品 |  | 1件 |  | 2015-11-20 | 弹簧软床垫
21 | 弹簧软床垫 | 朝阳区 | 北京艾华利佳商贸中心 | 2015- 11-12 | 佛山市穗龙家具有限公司 | 广东 | 穗龙 | 欧式弹棕 | 1800×2000(mm) | 4级 | —— | 44.4N/cm | —— | —— | —— | —— | 无异味 | 无霉变、虫蛀，未见节肢动物、卵夹； | 无废旧制品 | —— | 无杂物 | —— | 无续燃、阴燃 | 无刺出 | 0.037 mg/㎡•h | 无锈迹 | 无锈蚀 | 无弹簧摩擦声 | 产品标志无使用场所、生产日期 | 符合要求 | 面料无损，无断簧，缝边无脱线，铺垫料无破损 | =94% | 面料无损，无断簧，缝边无脱线，铺垫料无破损 | =99% | 欧式弹棕 | 1800×2000(mm) | / | 合格品 | 2380 | 1件 |  | 2015-11-30 | 弹簧软床垫
22 | 床垫 | 朝阳区 | 北京鸿达美迪床垫有限公司 | 2015- 11-12 | 北京鸿达美迪床垫有限公司 | 北京 | 缘舒心 | 名雅 | 1800×2000(mm) | 5级 | —— | 43.2N/cm | —— | 42% | —— | 88.6KPa | 无异味 | 无霉变、虫蛀，未见节肢动物、卵夹； | 无废旧制品 | —— | 无杂物 | 未漂白 | 无续燃、阴燃 | 无刺出 | 0.048 mg/㎡•h | 无锈迹 | 无锈蚀 | 无弹簧摩擦声 | 产品标志无使用场所、生产日期、中文生产者名称和地址 | 符合要求 | 面料无损，无断簧，缝边无脱线，铺垫料无破损 | =98% | 面料无损，无断簧，缝边无脱线，铺垫料无破损 | =97% | 名雅 | 1800×2000(mm) | / | 合格品 | 1500 | 1件 |  | 2015-11-16 | 弹簧软床垫
23 | 床垫 | 朝阳区 | 北京宜思床垫厂 | 2015- 11-12 | 北京宜思床垫有限公司 | 北京 | 宜思 | 健美7 | 1800×2000×200(mm) | 5级 | —— | 85.1N/cm | —— | 50% | —— | 113.5KPa | 无异味 | 无霉变、虫蛀，未见节肢动物、卵夹； | 无废旧制品 | —— | 无杂物 | —— | 无续燃、阴燃 | 无刺出 | 0.044 mg/㎡•h | 无锈迹 | 无锈蚀 | 无弹簧摩擦声 | 产品标志无使用场所、生产日期、中文生产者地址 | 符合要求 | 面料无损，无断簧，缝边无脱线，铺垫料无破损 | =96% | 面料无损，无断簧，缝边无脱线，铺垫料无破损 | =100% | 名雅 | 1800×2000(mm) | / | 合格品 | 1500 | 1件 |  | 2015-11-16 | 弹簧软床垫
24 | 床垫 | 朝阳区 | 北京爱舒床垫有限公司 | 2015- 11-13 | 上海爱舒床垫有限公司 | 上海 | 爱舒 | 名典A-2 | 1800×2000(mm) | 5级 | —— | 50.1N/cm | —— | 45% | —— | 105.2KPa | 无异味 | 无霉变、虫蛀，未见节肢动物、卵夹； | 无废旧制品 | —— | 无杂物 | —— | 无续燃、阴燃 | 无刺出 | 0.048 mg/㎡•h | 无锈迹 | 无锈蚀 | 无弹簧摩擦声 | 符合要求 | 符合要求 | 面料无损，无断簧，缝边无脱线，铺垫料无破损 | =97% | 面料无损，无断簧，缝边无脱线，铺垫料无破损 | =98% | 名典A-2 | 1800×2000(mm) | 2015年10月26日 | 合格品 | 1600 | 1件 |  | 2015-11-16 | 弹簧软床垫
25 | 床垫 | 朝阳区 | 北京永香春秋家具销售中心 | 2015- 11-13 | 北京全棕床俱工贸中心 | 北京 | 金梦 | / | 1800×2000(mm) | 4-5级 | —— | 28.4N/cm | —— | —— | —— | —— | 无异味 | 无霉变、虫蛀，未见节肢动物、卵夹； | 无废旧制品 | —— | 无杂物 | —— | 无续燃、阴燃 | 无刺出 | 0.047 mg/㎡•h | 无锈迹 | 无锈蚀 | 无弹簧摩擦声 | 产品标志无产品名称、规格型号、产品主要尺寸、使用场所、执行标准编号、检验合格证明、生产日期 | 无使用说明 | 面料无损，无断簧，缝边无脱线，铺垫料无破损 | =95% | 面料无损，无断簧，缝边无脱线，铺垫料无破损 | =98% | 5330 | 1800×2000(mm) | / | 合格品 | 1680 | 1件 |  | 2015-11-16 | 弹簧软床垫
26 | 床垫 | 朝阳区 | 北京爱米兰盛家具有限公司 | 北京爱米兰盛家具有限公司 | 北京爱米兰盛家具有限公司 | 北京 | 米兰 | 拉奇奥 | 1800×2000(mm) | 4-5级 | —— | 61.26N/cm | —— | 44% | —— | 58.6KPa | 无异味 | 无霉变、虫蛀，未见节肢动物、卵夹； | 无废旧制品 | —— | 无杂物 | 未漂白 | 无续燃、阴燃 | 无刺出 | 0.048 mg/㎡•h | 无锈迹 | 无锈蚀 | 无弹簧摩擦声 | 产品标志无使用场所、执行标准编号、生产日期、中文生产者地址 | 符合要求 | 面料无损，无断簧，缝边无脱线，铺垫料无破损 | =94% | 面料无损，无断簧，缝边无脱线，铺垫料无破损 | =98% | 拉奇奥 | 1800×2000(mm) |  | 合格品 | 2000 | 1件 |  | 2015-11-24 | 弹簧软床垫
27 | 床垫 | 朝阳区 | 北京珠喜床垫有限公司 | 北京珠喜床垫有限公司 | 北京珠喜床垫有限公司 | 北京 | 珠喜 | 金钻石 | 1800×2000(mm) | 4-5级 | —— | 43.5N/cm | —— | —— | —— | —— | 无异味 | 无霉变、虫蛀，未见节肢动物、卵夹； | 无废旧制品 | —— | 无杂物 | —— | 无续燃、阴燃 | 无刺出 | 0.027 mg/㎡•h | 无锈迹 | 无锈蚀 | 无弹簧摩擦声 | 产品标志无使用场所、中文生产者名称和地址 | 符合要求 | 面料无损，无断簧，缝边无脱线，铺垫料无破损 | =99% | 面料无损，无断簧，缝边无脱线，铺垫料无破损 | =99% | 金钻石 | 1800×2000(mm) | 2015-11-05 | 合格品 | 1500 | 1件 |  | 2015-11-16 | 弹簧软床垫
28 | 弹簧软床垫 | 朝阳区 | 北京全有装饰有限公司 | 2015- 11-13 | 未标注 | / | 卧王 | 美满生活 7906-1 | 1800×2000(mm) | 4-5级 | —— | 60.41N/cm | —— | 50% | —— | 101.8KPa | 无异味 | 无霉变、虫蛀，未见节肢动物、卵夹； | 无废旧制品 | —— | 无杂物 | 未漂白 | 无续燃、阴燃 | 无刺出 | 0.047 mg/㎡•h | 无锈迹 | 无锈蚀 | 无弹簧摩擦声 | 产品标志无产品名称、规格型号、产品主要尺寸、使用场所、执行标准编号、检验合格证明、生产日期、中文生产者地址 | 无产品使用说明 | 面料无损，无断簧，缝边无脱线，铺垫料无破损 | =96% | 面料无损，无断簧，缝边无脱线，铺垫料无破损 | =99% | 5330 | 1800×2000(mm) | / | 合格品 | 1680 | 1件 |  | 2015-11-16 | 弹簧软床垫
29 | 床垫 | 朝阳区 | 北京金隅天坛家具股份有限公司 | 北京金隅天坛家具股份有限公司 | 北京金隅天坛家具股份有限公司 | 北京 | 天坛 | A059-002E | 1800×2000(mm) | 3-4级 | 20.5N/cm | 35.4N/cm | —— | —— | —— | —— | 无异味 | 无霉变、虫蛀，未见节肢动物、卵夹； | 无废旧制品 | —— | 无杂物 | —— | 无续燃、阴燃 | 无刺出 | 0.032 mg/㎡•h | 无锈迹 | 无锈蚀 | 无弹簧摩擦声 | 符合要求 | 符合要求 | 面料无损，无断簧，缝边无脱线，铺垫料无破损 | =97% | 面料无损，无断簧，缝边无脱线，铺垫料无破损 | =99% | 8400 | 1800×2000(mm) | 2015年5月 | 合格品 | 2900 | 1件 |  | 2015-11-27 | 弹簧软床垫
30 | 床垫 | 朝阳区 | 北京惠诚佳丽家具销售中心 | 2015- 11-13 | 未标注 | 广东 | 爱思诺 | K2016 | 1800×2000(mm) | 4-5级 | —— | 87.8N/cm | —— | 46% | —— | 102.5KPa | 无异味 | 无霉变、虫蛀，未见节肢动物、卵夹； | 无废旧制品 | —— | 无杂物 | 未漂白 | 无续燃、阴燃 | 无刺出 | 0.038 mg/㎡•h | 无锈迹 | 无锈蚀 | 无弹簧摩擦声 | 产品标志无使用场所、执行标准编号 | 无产品使用说明 | 面料无损，无断簧，缝边无脱线，铺垫料无破损 | =93% | 面料无损，无断簧，缝边无脱线，铺垫料无破损 | =99% | 5330 | 1800×2000(mm) | / | 合格品 | 1680 | 1件 |  | 2015-11-16 | 弹簧软床垫
31 | 棕纤维弹性床垫 | 丰台区 | 北京金星雅诗家具厂 | 2015- 11-12 | 香港百富家具公司 广州市番禹区沙湾镇三善百富家具厂 | / | 百富 | 弹力椰棕 | 1800×2000×50(mm) | [7 empty] | 无异味 | 无霉变、虫蛀，未见节肢动物、卵夹； | 无废旧制品 |  | 无杂物 |  |  |  |  | 无锈迹 | 无锈蚀 | 无弹簧摩擦声 | [5 empty] | —— | 弹力椰棕 | 1800×2000×50(mm) | 2015-12-02 | 合格品 | 1390 | 1件 |  | 2015-12-15 | 棕垫
32 | 棕纤维弹性床垫 | 丰台区 | 河北自然梦家具有限公司 | 2015- 11-12 | 河北自然梦家具有限公司 | / | 自然梦 | 山峦 | 1800×2000×60(mm) | [7 empty] | 无异味 | 无霉变、虫蛀，未见节肢动物、卵夹； | 无废旧制品 |  | 无杂物 |  |  |  |  | 无锈迹 | 无锈蚀 | 无弹簧摩擦声 | [5 empty] | —— | 山峦 | 1800×2000×60(mm) | 2015-09-08 | 合格品 | 2650 | 1件 |  | 2015-11-20 | 棕垫
33 | 棕纤维弹性床垫 | 丰台区 | 北京圣卡洛斯家具有限公司 | 北京圣卡洛斯家具有限公司 | 北京圣卡洛斯家具有限公司 | / | 圣卡洛斯 | 弹力棕 | 1800×2000×50(mm) | [7 empty] | 无异味 | 无霉变、虫蛀，未见节肢动物、卵夹； | 无废旧制品 |  | 无杂物 |  |  |  |  | 无锈迹 | 无锈蚀 | 无弹簧摩擦声 | [5 empty] | 产品标志、使用说明 | 弹力棕 | 1800×2000×50(mm) | / | 合格品 | 2000 | 1件 |  | 2015-11-24 | 棕垫
34 | 棕纤维弹性床垫 | 丰台区 | 京兰床具有限公司 | 京兰床具有限公司 | 京兰床具有限公司 | / | 京兰 | 棕2代 | 1800×2000×50(mm) | [7 empty] | 无异味 | 无霉变、虫蛀，未见节肢动物、卵夹； | 无废旧制品 |  | 无杂物 |  |  |  |  | 无锈迹 | 无锈蚀 | 无弹簧摩擦声 | [5 empty] | 产品标志、使用说明 耐久性要求 | 棕2代 | 1800×2000×50(mm) | 2015-11-11 | 合格品 | 1450 | 1件 |  | 2015-11-17 | 棕垫
35 | 床垫 | 丰台区 | 广州市天河区五山棕轩床垫厂 | 广州市天河区五山棕轩床垫厂 | 广州市天河区棕堡床垫厂 | 广东 | 棕轩 | R-1 | 1800×2000×50(mm) | [7 empty] | 无异味 | 无霉变、虫蛀，未见节肢动物、卵夹； | 无废旧制品 |  | 无杂物 |  |  |  |  | 无锈迹 | 无锈蚀 | 无弹簧摩擦声 | [5 empty] | 面料及复合面料物理性能；产品标志、使用说明 | R-1 | 1800×2000×50(mm) | / | 合格品 | 2400 | 1件 |  | 2015-12-07 | 棕垫
36 | 棕垫 | 丰台区 | 山东凤阳集团销售处 | 2015- 11-12 | 山东凤阳集团股份有限公司 | 山东 | 凤阳 | 5公分 | 1800×2000×50(mm) | [7 empty] | 无异味 | 无霉变、虫蛀，未见节肢动物、卵夹； | 无废旧制品 |  | 无杂物 |  |  |  |  | 无锈迹 | 无锈蚀 | 无弹簧摩擦声 | [5 empty] | —— | 5公分 | 1800×2000×50(mm) | 2015-11-01 | 合格品 | 1100 | 1件 |  | 2015-11-16 | 棕垫
37 | 床垫 | 丰台区 | 北京优洁宝橱柜厂 | 2015- 11-12 | 天津欧亚床垫家具有限公司 | 天津 | 穗宝 | 南海椰歌5C | 1800×2000(mm) | [7 empty] | 无异味 | 无霉变、虫蛀，未见节肢动物、卵夹； | 无废旧制品 |  | 无杂物 |  |  |  |  | 无锈迹 | 无锈蚀 | 无弹簧摩擦声 | [5 empty] | —— | 南海椰歌5C | 1800×2000(mm) | 15/11/02 | 合格品 | 1570 | 1件 |  | 2015-11-13 | 棕垫
38 | 棕纤维弹性床垫 | 丰台区 | 北京市榆垡集美家具有限责任公司 | 2015- 11-12 | 集美家居 | / | 集美 | 0206 | 1800×2000(mm) | [7 empty] | 无异味 | 无霉变、虫蛀，未见节肢动物、卵夹； | 无废旧制品 |  | 无杂物 |  |  |  |  | 无锈迹 | 无锈蚀 | 无弹簧摩擦声 | [5 empty] | 产品标志、使用说明 | 弹力棕 | 1800×2000×50(mm) | / | 合格品 | 2000 | 1件 |  | 2015-11-24 | 棕垫
39 | 床垫 | 丰台区 | 北京大兴县安定鑫龙床具厂 | 2015- 11-12 | 厦门希龙贸易有限公司 | 厦门 | 普兰 | / | 1800×2000×60(mm) | [7 empty] | 无异味 | 无霉变、虫蛀，未见节肢动物、卵夹； | 无废旧制品 |  | 无杂物 |  |  |  |  | 无锈迹 | 无锈蚀 | 无弹簧摩擦声 | [5 empty] | 产品标志、使用说明 | / | 1800×2000×60(mm) | / | 合格品 | 1780 | 1件 |  | 2015-11-20 | 棕垫
40 | 棕垫 | 朝阳区 | 北京永香春秋家具销售中心 | 2015- 11-13 | 北京艾晔圣典家具有限公司 | / | 九洲揽月 | 6C | 1800×2000×60(mm) | [7 empty] | 无异味 | 无霉变、虫蛀，未见节肢动物、卵夹； | 无废旧制品 |  | 无杂物 |  |  |  |  | 无锈迹 | 无锈蚀 | 无弹簧摩擦声 | [5 empty] | 产品标志、使用说明； 耐久性要求 | 6C | 1800×2000×60(mm) | / | 合格品 | 1300 | 1件 |  | 2015-11-17 | 棕垫
注： 1、比较试验结果只对购买的样品负责，本表中排名不分先后； 2、本次比较试验测试标准：QB/T 1952.2-2011《软体家具 弹簧软床垫》；3、“——”表示不适用该项目。
d2
H
do
H
w2
H
wo
H
d2
H
do
H
w2
H
wo
H
d2
H
do
H
w2
H
wo
H
d2
H
do
H
w2
H
wo
H
d2
H
do
H
w2
H
wo
H
d2
H
do
H
w2
H
wo
H
d2
H
do
H
w2
H
wo
H
d2
H
do
H
w2
H
wo
H
d2
H
do
H
w2
H
wo
H
d2
H
do
H
w2
H
wo
H
d2
H
do
H
w2
H
wo
H
d2
H
do
H
w2
H
wo
H
d2
H
do
H
w2
H
wo
H
d2
H
do
H
w2
H
wo
H
d2
H
do
H
w2
H
wo
H
d2
H
do
H
w2
H
wo
H
d2
H
do
H
w2
H
wo
H
d2
H
do
H
w2
H
wo
H
d2
H
do
H
w2
H
wo
H
d2
H
do
H
w2
H
wo
H
d2
H
do
H
wo
H
w2
H
d2
H
do
H
w2
H
wo
H
d2
H
do
H
w2
H
wo
H
d2
H
do
H
w2
H
wo
H
d2
H
do
H
w2
H
wo
H
d2
H
do
H
w2
H
wo
H
d2
H
do
H
w2
H
wo
H
d2
H
do
H
w2
H
wo
H
d2
H
do
H
wo
H
w2
H
d2
H
do
H
w2
H
wo
H
d2
H
do
H
w2
H
wo
H

## 表2（31-40）
北京市消费者协会
2015年弹簧软床垫及棕纤维弹性床垫检测数据统计表
序号 | 样品名称 | 抽样区县 | 商户名称 | 标称生产企业 | 品牌 | 型号 | 规格 | 检测项目 | [21 empty] | 型号 | 规格 | 生产日期或批号 | 等级 | 销售单价（元） | 购样数量 | 备注 | 到样日期 | 产品
[8 empty] | 面料及复合面料物理性能 |  |  | 芯料外观（质量） |  |  |  | 芯料物理性能 |  |  | 卫生、安全 | [6 empty] | 阻燃性要求（家庭用） | 产品标志、使用说明 |  | 耐久性要求
[8 empty] | 面料克重（g/m2）：≥60 | 覆合面料上的泡沫塑料密度：≥15kg/m3 | 耐摩擦色牢度（级）：干摩≥3 | 表面应平整，硬鼓包高度≤10mm，凹坑深度≤10mm（工艺孔除外） | 表面应无杂物，无长度≥60mm、直径≥6mm棕梗或未分解开的棕绳 | 芯料表面应无面积大于50mm×50mm的胶粘剂凝结后形成的结皮 | 芯料应保持整体无错位现象 | 密度（kg/m3）： 180≥ρ≥60 | 含水率：≤15% | 压缩永久变形率：≤12% | 不应检出蚤、蜱、臭虫等虫类及虫卵，不应检出蟑螂卵夹，不应有虫蛀现象 | 芯料不应使用废旧材料，不应夹杂塑料编织材料、秸秆、刨花、纸屑、泥砂或金属等杂物 | 芯料无腐朽、霉变或霉烂现象 | 所用絮用纤维不应漂白 | 面料及复合面料等材料不应使用医用纤维性废弃物、废旧纤维制品及其他类似受污染的材料 | 面料及复合面料不应发霉变质 | 甲醛释放量≤0.050 mg/m2•h | 家庭用床垫应通过GB 17927.1的抗香烟引燃试验（表面或内部无任何续燃或阴燃现象） | 产品应具有规范的产品标志，至少包括以下内容：产品名称、产品规格型号、产品执行标准编号、生产日期、出厂检验合格证、中文生产者名称和地址 | 产品应具有使用说明书，产品使用说明书的主要内容编制应符合GB5296.6-2004的规定，内容至少包括：产品名称、规格型号、执行标准编号；主要原辅材料（如面料、复合面料等）的名称、特性、等级；主要技术性能（耐久性能等）参数；安全卫生性能（床垫有害物质释放量、阻燃性能等）；产品使用方法、注意事项 | 试验次数：30000次 试验后芯料应无撕裂、错位现象； 内芯棕纤维无明显破碎和碎屑产生；面料完好，无棕纤维刺出 | 试验结束后，垫面高度应不小于初始垫面高度的90%， 即 ≥90%
31 | 棕纤维弹性床垫 | 丰台区 | 北京金星雅诗家具厂 | 香港百富家具公司 广州市番禹区沙湾镇三善百富家具厂 | 百富 | 弹力椰棕 | 1800×2000×50(mm) | 266.2g/m2 | —— | 4-5级 | 表面平整 | 表面无杂物，无未分解开的棕绳 | 表面无面积大于50mm*50mm的胶粘剂凝结后形成的结皮 | 整体无错位 | 108.6 kg/m3 | 3.2% | 9.6% | 无虫类、虫卵、虫蛀 | 无杂物 | 无腐朽、霉变、霉烂 | —— | 未使用 | 无发霉变质 | 0.039 mg/m2•h | 无续燃、阴燃 | 符合要求 | 符合要求 | 30000次 芯料无撕裂、错位；棕纤维无破碎；面料完好，无棕纤维刺出 | =96% | 弹力椰棕 | 1800×2000×50(mm) | 2015-12-02 | 合格品 | 1390 | 1件 |  | 2015-12-15 | 棕垫
32 | 棕纤维弹性床垫 | 丰台区 | 河北自然梦家具有限公司 | 河北自然梦家具有限公司 | 自然梦 | 山峦 | 1800×2000×60(mm) | 232.8g/m2 | —— | 4-5级 | 表面平整 | 表面无杂物，无未分解开的棕绳 | 表面无面积大于50mm*50mm的胶粘剂凝结后形成的结皮 | 整体无错位 | 90.3 kg/m3 | 3.7% | 6.3% | 无虫类、虫卵、虫蛀 | 无杂物 | 无腐朽、霉变、霉烂 | —— | 未使用 | 无发霉变质 | 0.046 mg/m2•h | 无续燃、阴燃 | 符合要求 | 符合要求 | 30000次 芯料无撕裂、错位；棕纤维无破碎；面料完好，无棕纤维刺出 | =98% | 山峦 | 1800×2000×60(mm) | 2015-09-08 | 合格品 | 2650 | 1件 |  | 2015-11-20 | 棕垫
33 | 棕纤维弹性床垫 | 丰台区 | 北京圣卡洛斯家具有限公司 | 北京圣卡洛斯家具有限公司 | 圣卡洛斯 | 弹力棕 | 1800×2000×50(mm) | 259.4g/m2 | 17.6 kg/m3 | 4-5级 | 表面平整 | 表面无杂物，无未分解开的棕绳 | 表面无面积大于50mm*50mm的胶粘剂凝结后形成的结皮 | 整体无错位 | 120.8 kg/m3 | 4.4% | 11.3% | 无虫类、虫卵、虫蛀 | 无杂物 | 无腐朽、霉变、霉烂 | —— | 未使用 | 无发霉变质 | 0.048 mg/m2•h | 无续燃、阴燃 | 产品标志无生产日期、产品执行标准编号为：QB1952.2-2011 | 产品使用说明书无：规格型号、执行标准编号；安全卫生性能 | 30000次 芯料无撕裂、错位；棕纤维无破碎；面料完好，无棕纤维刺出 | =92% | 弹力棕 | 1800×2000×50(mm) | / | 合格品 | 2000 | 1件 |  | 2015-11-24 | 棕垫
34 | 棕纤维弹性床垫 | 丰台区 | 京兰床具有限公司 | 京兰床具有限公司 | 京兰 | 棕2代 | 1800×2000×50(mm) | 338.0g/m2 | —— | 5级 | 表面平整 | 表面无杂物，无未分解开的棕绳 | 表面无面积大于50mm*50mm的胶粘剂凝结后形成的结皮 | 整体无错位 | 120.3 kg/m3 | 5.6% | 10.4% | 无虫类、虫卵、虫蛀 | 无杂物 | 无腐朽、霉变、霉烂 | 未漂白 | 未使用 | 无发霉变质 | 0.034 mg/m2•h | 无续燃、阴燃 | 符合要求 | 符合要求 | 30000次 芯料无撕裂、错位；棕纤维无破碎；面料完好，无棕纤维刺出 | =91% | 棕2代 | 1800×2000×50(mm) | 2015-11-11 | 合格品 | 1450 | 1件 |  | 2015-11-17 | 棕垫
35 | 床垫 | 丰台区 | 广州市天河区五山棕轩床垫厂 | 广州市天河区棕堡床垫厂 | 棕轩 | R-1 | 1800×2000×50(mm) | 345.6g/m2 | —— | 2级 | 表面平整 | 表面无杂物，无未分解开的棕绳 | 表面无面积大于50mm*50mm的胶粘剂凝结后形成的结皮 | 整体无错位 | 125.3 kg/m3 | 2.8% | 10.3% | 无虫类、虫卵、虫蛀 | 无杂物 | 无腐朽、霉变、霉烂 | —— | 未使用 | 无发霉变质 | 0.042 mg/m2•h | 无续燃、阴燃 | 产品标志无产品规格型号、产品执行标准编号、生产日期、出厂检验合格证 | 无产品使用说明书 | 30000次 芯料无撕裂、错位；棕纤维无破碎；面料完好，无棕纤维刺出 | =90% | R-1 | 1800×2000×50(mm) | / | 合格品 | 2400 | 1件 |  | 2015-12-07 | 棕垫
36 | 棕垫 | 丰台区 | 山东凤阳集团销售处 | 山东凤阳集团股份有限公司 | 凤阳 | 5公分 | 1800×2000×50(mm) | 161.2g/m2 | 18.9 kg/m3 | 4-5级 | 表面平整 | 表面无杂物，无未分解开的棕绳 | 表面无面积大于50mm*50mm的胶粘剂凝结后形成的结皮 | 整体无错位 | 98.18 kg/m3 | 2.18% | 10% | 无虫类、虫卵、虫蛀 | 无杂物 | 无腐朽、霉变、霉烂 | 未漂白 | 未使用 | 无发霉变质 | 0.042 mg/m2•h | 无续燃、阴燃 | 符合要求 | 符合要求 | 30000次 芯料无撕裂、错位；棕纤维无破碎；面料完好，无棕纤维刺出 | =93% | 5公分 | 1800×2000×50(mm) | 2015-11-01 | 合格品 | 1100 | 1件 |  | 2015-11-16 | 棕垫
37 | 床垫 | 丰台区 | 北京优洁宝橱柜厂 | 天津欧亚床垫家具有限公司 | 穗宝 | 南海椰歌5C | 1800×2000(mm) | 191.2g/m2 | 25.4 kg/m3 | 4-5级 | 表面平整 | 表面无杂物，无未分解开的棕绳 | 表面无面积大于50mm*50mm的胶粘剂凝结后形成的结皮 | 整体无错位 | 114.0 kg/m3 | 2.1% | 6.7% | 无虫类、虫卵、虫蛀 | 无杂物 | 无腐朽、霉变、霉烂 | —— | 未使用 | 无发霉变质 | 0.047 mg/m2•h | 无续燃、阴燃 | 符合要求 | 符合要求 | 30000次 芯料无撕裂、错位；棕纤维无破碎；面料完好，无棕纤维刺出 | =94% | 5公分 | 1800×2000×50(mm) | 2015-11-01 | 合格品 | 1100 | 1件 |  | 2015-11-16 | 棕垫
38 | 棕纤维弹性床垫 | 丰台区 | 北京市榆垡集美家具有限责任公司 | 集美家居 | 集美 | 0206 | 1800×2000(mm) | 244.8g/m2 | 21.7 kg/m3 | 4-5级 | 表面平整 | 表面无杂物，无未分解开的棕绳 | 表面无面积大于50mm*50mm的胶粘剂凝结后形成的结皮 | 整体无错位 | 105.12 kg/m3 | 2.38% | 8.6% | 无虫类、虫卵、虫蛀 | 无杂物 | 无腐朽、霉变、霉烂 | 未漂白 | 未使用 | 无发霉变质 | 0.020 mg/m2•h | 无续燃、阴燃 | 符合要求 | 符合要求 | 30000次 芯料无撕裂、错位；棕纤维无破碎；面料完好，无棕纤维刺出 | =96% | 弹力棕 | 1800×2000×50(mm) | / | 合格品 | 2000 | 1件 |  | 2015-11-24 | 棕垫
39 | 床垫 | 丰台区 | 北京大兴县安定鑫龙床具厂 | 厦门希龙贸易有限公司 | 普兰 | / | 1800×2000×60(mm) | 241.0g/m2 | —— | 4-5级 | 表面平整 | 表面无杂物，无未分解开的棕绳 | 表面无面积大于50mm*50mm的胶粘剂凝结后形成的结皮 | 整体无错位 | 91.9 kg/m3 | 3.3% | 6.5% | 无虫类、虫卵、虫蛀 | 无杂物 | 无腐朽、霉变、霉烂 | —— | 未使用 | 无发霉变质 | 0.042 mg/m2•h | 无续燃、阴燃 | 产品标志无产品规格型号、产品执行标准编号、生产日期、出厂检验合格证、中文生产者地址 | 使用说明书无：规格型号、执行标准编号；主要原辅材料（如面料、复合面料等）的名称、特性、等级；主要技术性能（耐久性能等）参数；安全卫生性能（床垫有害物质释放量、阻燃性能） | 30000次 芯料无撕裂、错位；棕纤维无破碎；面料完好，无棕纤维刺出 | =98% | / | 1800×2000×60(mm) | / | 合格品 | 1780 | 1件 |  | 2015-11-20 | 棕垫
40 | 棕垫 | 朝阳区 | 北京永香春秋家具销售中心 | 北京艾晔圣典家具有限公司 | 九洲揽月 | 6C | 1800×2000×60(mm) | 172.4g/m2 | 15.2 kg/m3 | 4级 | 表面平整 | 表面无杂物，无未分解开的棕绳 | 表面无面积大于50mm*50mm的胶粘剂凝结后形成的结皮 | 整体无错位 | 94.9 kg/m3 | 4% | 7.1% | 无虫类、虫卵、虫蛀 | 无杂物 | 无腐朽、霉变、霉烂 | 未漂白 | 未使用 | 无发霉变质 | 0.046 mg/m2•h | 无续燃、阴燃 | 产品标志无产品规格型号、产品执行标准编号、生产日期、出厂检验合格证 | 符合要求 | 30000次 芯料无撕裂、错位；棕纤维无破碎；面料完好，无棕纤维刺出 | =90% | 6C | 1800×2000×60(mm) | / | 合格品 | 1300 | 1件 |  | 2015-11-17 | 棕垫
注： 1、比较试验结果只对购买的样品负责，本表中排名不分先后； 2、本次比较试验测试标准：GB/T 26706-2011《软体家具 棕纤维弹性床垫》；3、“——”表示不适用该项目。
d2
H
d2
H
d2
H
d2
H
d2
H
d2
H
d2
H
d2
H
d2
H
do
H
do
H
do
H
do
H
do
H
do
H
do
H
do
H
do
H
do
H
d2
H
d2
H
do
H