## 汇总表
北京市消费者协会印花T恤比较试验结果
| 序号 | 商品名称 | 标称商标 | 款号/货号 | 购买价格（元） | 标称生产/经销企业名称 | 购买地点 | 测试结果
送检委托单 | [7 empty] | 产品使用说明 | 纤维含量 | 甲醛含量（≤75） | pH值（4.0~8.5） | 耐水色牢度 |  | 耐酸汗渍色牢度 |  | 耐碱汗渍色牢度 |  | 耐干摩擦色牢度 | 耐湿摩擦色牢度 | 可分解致癌芳香胺染料 | 耐皂洗色牢度 |  | 致敏性分散染料 | 氯化苯和氯化甲苯 | 邻苯二甲酸酯（DBP/BBP/DEHP/DNOP/DIBP/DPP/DINP/DIDP/DIHP/DMEP） | 全氟辛烷磺酰基化合物和全氟羧酸
[26 empty] | PFOA | PFOS | PFOSA | N-EtPFOSA
[12 empty] | 变色 | 沾色 | 变色 | 沾色 | 变色 | 沾色 |  |  |  | 变色 | 沾色
2000003864 | 1 | 短袖文化衫 | LI-NING | AHSM321-3 | 159 | 李宁（中国）体育用品有限公司 | 西单商场 | 符合 | 棉59.9 莫代尔纤维40.1 | 5 | 5.5 | 4-5 | 4 | 4-5 | 4 | 4-5 | 4 | 4 | 2-3 | 0 | 4-5 | 4-5 | 未检出 | 未检出 | 未检出 | 未检出 | 未检出 | 未检出 | 未检出
2000003907 | 2 | 圆领短袖T恤 | MIZUNO | K2CA7022 | 137 | 上海美津浓有限公司/生产商：上海全幸针织制衣有限公司 | 西单商场 | 符合 | 棉100 | 6 | 6.3 | 4-5 | 4-5 | 4-5 | 4-5 | 4-5 | 4-5 | 4 | 4 | 0 | 4-5 | 4-5 | 未检出 | 未检出 | 未检出 | 未检出 | 未检出 | 未检出 | 未检出
2000003908 | 3 | 针织T恤衫 | JACK&JONES | E BROOKLYN TEE S/S | 99.5 | 绫致时装（天津）有限公司 | 西单商场 | 符合 | 棉100 | 6 | 5.9 | 4-5 | 4-5 | 4-5 | 4-5 | 4-5 | 4-5 | 4 | 3 | 0 | 4-5 | 4-5 | 未检出 | 未检出 | 未检出 | 未检出 | 未检出 | 未检出 | 未检出
2000003910 | 4 | 男短袖针织衫 | 安踏 | 15721162-5 | 111 | 安踏（中国）有限公司 | 西单商场 | 符合 | 棉94.2 氨纶5.8 | 10 | 6.6 | 4-5 | 4-5 | 4-5 | 4-5 | 4-5 | 4-5 | 4 | 3-4 | 0 | 4-5 | 4-5 | 未检出 | 未检出 | 未检出 | 0.022mg/kg | 未检出 | 未检出 | 未检出
2000003911 | 5 | 男子针织上衣 | NIKE | AH8401 | 249 | 经销商：耐克体育（中国）有限公司/制造商：宁波申洲针织有限公司 | 西单商场 | 符合 | 棉100 | 9 | 5.6 | 4-5 | 4-5 | 4-5 | 4-5 | 4-5 | 4-5 | 4-5 | 2-3 | 0 | 4-5 | 4-5 | 未检出 | 未检出 | 未检出 | 未检出 | 未检出 | 未检出 | 未检出
2000003916 | 6 | 针织拼接T恤 | 速写 | 9H36101300105 | 413 | 经销商：江南布衣服饰有限公司/生产商：杭州联成华卓实业有限公司 | 汉光百货 | 符合 | 亚麻100 锦纶85.9 氨纶14.1 棉100 | 6 | 6.4 | 4-5 | 4-5 | 4-5 | 4-5 | 4-5 | 4-5 | 4-5 | 2-3 | 0 | 4-5 | 4-5 | 未检出 | 未检出 | 未检出 | 未检出 | 未检出 | 未检出 | 未检出
2000003905 | 7 | 男短袖T恤 | ZORANZI 庄子 | ZBL2889F | 623 | 北京庄子工贸有限责任公司 | 汉光百货 | 符合 | 棉100 | 4 | 6.0 | 4-5 | 4-5 | 4-5 | 4-5 | 4-5 | 4-5 | 4-5 | 4-5 | 0 | 4-5 | 4-5 | 未检出 | 未检出 | 未检出 | 未检出 | 未检出 | 未检出 | 未检出
2000003917 | 8 | 圆领短袖T恤 | GXG | 172044409 | 271 | 宁波中哲慕尚控股有限公司 | 汉光百货 | 符合 | 棉100 | 63 | 6.0 | 4-5 | 4-5 | 4-5 | 4-5 | 4-5 | 4-5 | 4 | 3-4 | 0 | 4-5 | 4-5 | 未检出 | 未检出 | 未检出 | 未检出 | 未检出 | 未检出 | 未检出
2000003919 | 9 | 针织上衣 | TRENDIANO | 3JC1022990 | 219 | 赫璟（中国）服饰有限公司 | 汉光百货 | 符合 | 棉100 | 6 | 6.4 | 4-5 | 4-5 | 4-5 | 4-5 | 4-5 | 4-5 | 4 | 2-3 | 0 | 4-5 | 4-5 | 未检出 | 未检出 | 未检出 | 未检出 | 未检出 | 未检出 | 未检出
2000003921 | 10 | 女式T恤 | JUCY JUDY | JRTS323LSB085 | 199 | 百家好（上海）时装有限公司 | 汉光百货 | 符合 | 棉96.6 氨纶3.4 | 6 | 6.0 | 4-5 | 4-5 | 4-5 | 4-5 | 4-5 | 4-5 | 4-5 | 4-5 | 0 | 4-5 | 4-5 | 未检出 | 未检出 | 未检出 | 未检出 | 未检出 | 未检出 | 未检出
2000003922 | 11 | T恤 | CK JEANS | J305356 | 483 | 鹏卫齐商业（上海）有限公司 | 君太太平洋百货 | 符合 | 棉92.4 氨纶7.6 | 6 | 5.8 | 4-5 | 4-5 | 4-5 | 4-5 | 4-5 | 4-5 | 4 | 4 | 0 | 4-5 | 4-5 | 未检出 | 未检出 | 未检出 | 未检出 | 未检出 | 未检出 | 未检出
2000003926 | 12 | 男式针织休闲上衣 | Aape | AAPTEM2817XX8 | 529 | 广派商业（上海）有限公司 | 君太太平洋百货 | 符合 | 棉100 | 6 | 6.1 | 4-5 | 4-5 | 4-5 | 4-5 | 4-5 | 4-5 | 4 | 3 | 0 | 4-5 | 4-5 | 未检出 | 未检出 | 未检出 | 未检出 | 未检出 | 未检出 | 未检出
2000003929 | 13 | 短袖T恤 | MISS SIXTY | 672SJ2460000 | 490 | 广州赫斯汀服饰有限公司 | 君太太平洋百货 | 符合 | 棉100 | 6 | 6.0 | 4-5 | 4-5 | 4-5 | 4-5 | 4-5 | 4-5 | 4-5 | 4-5 | 0 | 4-5 | 4-5 | 未检出 | 未检出 | 未检出 | 未检出 | 未检出 | 未检出 | 未检出
2000003931 | 14 | 短袖T恤 | VGO | ESW17164380T748 | 590 | 北京威克多制衣中心 | 君太太平洋百货 | 符合 | 棉100 | 9 | 6.2 | 4-5 | 4-5 | 4-5 | 4-5 | 4-5 | 4-5 | 4-5 | 3 | 0 | 4-5 | 4-5 | 未检出 | 未检出 | 未检出 | 未检出 | 未检出 | 未检出 | 未检出
2000003934 | 15 | 针织T恤衫 | KOLON SPORT | U-HTM7918-1-01 | 273 | 代理商：富恩施（北京）贸易有限公司 | 长安商场 | 符合 | 棉100 | 6 | 6.6 | 4-5 | 3-4 | 4-5 | 3-4 | 4-5 | 3-4 | 4 | 3-4 | 0 | 4-5 | 4-5 | 未检出 | 未检出 | 未检出 | 未检出 | 未检出 | 未检出 | 未检出
2000003936 | 16 | 短袖上衣 | adidas | BK7695 | 399 | 阿迪达斯体育（中国）有限公司 | 长安商场 | 符合 | 棉100 | 6 | 5.5 | 4-5 | 4-5 | 4-5 | 4-5 | 4-5 | 4-5 | 4-5 | 4 | 0 | 4-5 | 4-5 | 未检出 | 未检出 | 未检出 | 未检出 | 未检出 | 未检出 | 未检出
2000003941 | 17 | 凯德男式短袖T恤 | 诺诗兰 | GL065227 | 129 | 经销商：南京边城体育用品股份有限公司 | 长安商场 | 符合 | 棉69.0 聚酯纤维31.0 | 5 | 6.1 | 4-5 | 4-5 | 4-5 | 4-5 | 4-5 | 4-5 | 3-4 | 2 | 0 | 4-5 | 4-5 | 未检出 | 未检出 | 未检出 | 未检出 | 未检出 | 未检出 | 未检出
2000003943 | 18 | T恤 | 狼爪 | 5011991 | 179 | 经销商：狼爪贸易（上海）有限公司/生产企业：中山市联域制衣有限公司 | 长安商场 | 符合 | 棉100 | 6 | 6.3 | 4-5 | 4-5 | 4-5 | 4-5 | 4-5 | 4-5 | 4-5 | 4 | 0 | 4-5 | 4-5 | 未检出 | 未检出 | 未检出 | 未检出 | 未检出 | 未检出 | 未检出
2000003945 | 19 | 针织休闲服装 | E·LAND | EERA72405B | 199 | 衣念（上海）时装贸易有限公司 | 翠微大厦 | 符合 | 棉100 | 6 | 6.9 | 4-5 | 4-5 | 4-5 | 4-5 | 4-5 | 4-5 | 4-5 | 4 | 0 | 4-5 | 4-5 | 未检出 | 未检出 | 未检出 | 未检出 | 未检出 | 未检出 | 未检出
2000003948 | 20 | 短袖T恤衫 | JEEP | WS17KT321Z940 | 234.5 | 广东利威制衣有限公司 | 翠微大厦 | 符合 | 棉93.7 氨纶6.3 | 6 | 6.7 | 4-5 | 4-5 | 4-5 | 4-5 | 4-5 | 4-5 | 4 | 4 | 0 | 4-5 | 4-5 | 未检出 | 未检出 | 未检出 | 未检出 | 未检出 | 未检出 | 未检出
2000003951 | 21 | 短袖T恤 | 木果果木 | M60B5411 | 139.5 | 广州市果果服饰有限公司 | 翠微大厦 | 符合 | 棉96.1 氨纶3.9 | 6 | 6.2 | 4-5 | 4-5 | 4-5 | 4-5 | 4-5 | 4-5 | 4 | 4-5 | 0 | 4-5 | 4-5 | 未检出 | 未检出 | 未检出 | 未检出 | 未检出 | 未检出 | 未检出
2000003952 | 22 | 女装上衣 | a02 | D1S2C0121BL179 | 332.48 | 经销商：珠海市凯丽有限公司/制造商：中山丽迅时装有限公司 | 翠微大厦 | 符合 | 棉100 棉100 | 4 | 6.0 | 4-5 | 4-5 | 4-5 | 4-5 | 4-5 | 4-5 | 4-5 | 3-4 | 0 | 4-5 | 4-5 | 未检出 | 未检出 | 未检出 | 未检出 | 未检出 | 未检出 | 未检出
2000003954 | 23 | 针织衫 | MO&Co | MA172TOP214-W08 | 569 | 广州爱帛服饰有限公司 | 翠微大厦 | 符合 | 聚酯纤维76.2 氨纶23.8 棉100 | 3 | 6.1 | 4-5 | 4 | 4-5 | 4 | 4-5 | 4 | 4-5 | 3 | 0 | 4-5 | 4-5 | 未检出 | 未检出 | 未检出 | 未检出 | 未检出 | 未检出 | 未检出
2000003956 | 24 | 上衣 | Marisfrolg.SU | B1HF20137 | 599 | 深圳玛丝菲尔素时装有限公司 | 翠微大厦 | 符合 | 棉100 | 6 | 6.3 | 4-5 | 4-5 | 4-5 | 4-5 | 4-5 | 4-5 | 4 | 2 | 0 | 4-5 | 4-5 | 未检出 | 未检出 | 未检出 | 未检出 | 未检出 | 未检出 | 未检出
2000003960 | 25 | 上衣 | AJS Paradise | A7B3Z260 | 637.5 | 深圳安杰生服饰有限公司 | 翠微大厦 | 符合 | 棉94.8 氨纶5.2 | 9 | 6.4 | 4-5 | 4-5 | 4-5 | 4-5 | 4-5 | 4-5 | 4 | 4 | 0 | 4-5 | 4-5 | 未检出 | 未检出 | 未检出 | 未检出 | 未检出 | 未检出 | 未检出
2000003962 | 26 | T恤 | Y-3 | 22-AP4124-S | 973 | 中国区域代理商：北京巴比龙科工贸公司 | 燕莎奥特莱斯购物中心 | 符合 | 棉94.2 氨纶5.8 | 6 | 5.4 | 4-5 | 4-5 | 4-5 | 4-5 | 4-5 | 4-5 | 4-5 | 4-5 | 0 | 4-5 | 4-5 | 未检出 | 未检出 | 未检出 | 未检出 | 未检出 | 未检出 | 未检出
2000003963 | 27 | 男式T恤 | TOMMY HILFIGER | TSH10061 | 483 | 汤美费格商贸（上海）有限公司 | 百货大楼 | 符合 | 棉100 | 6 | 6.5 | 4-5 | 4-5 | 4-5 | 4-5 | 4-5 | 4-5 | 3-4 | 4-5 | 0 | 4-5 | 4-5 | 未检出 | 未检出 | 未检出 | 未检出 | 未检出 | 未检出 | 未检出
2000003961 | 28 | 男装针织休闲上衣 | MUSIUM DIV. | MMUTEM20068X6 | 264.5 | 广派商业（上海）有限公司 | 燕莎奥特莱斯购物中心 | 符合 | 棉100 | 6 | 7.1 | 4-5 | 4-5 | 4-5 | 4-5 | 4-5 | 4-5 | 4-5 | 4-5 | 0 | 4-5 | 4-5 | 未检出 | 未检出 | 未检出 | 未检出 | 未检出 | 未检出 | 未检出
2000003959 | 29 | 男式T恤 | GANT 甘特 | D294132 | 429 | 中国代理商：朗浩控股有限公司 | 百货大楼 | 符合 | 棉100 | 6 | 6.1 | 4-5 | 4-5 | 4-5 | 4-5 | 4-5 | 4-5 | 4 | 4 | 0 | 4-5 | 4-5 | 未检出 | 未检出 | 未检出 | 未检出 | 未检出 | 未检出 | 未检出
2000003958 | 30 | 短袖T恤 | VERRI | 02123162208933 | 1145 | 上海崇定商贸有限公司 | 百货大楼 | 符合 | 棉100 | 27 | 6.3 | 4-5 | 4-5 | 4-5 | 4-5 | 4-5 | 4-5 | 4 | 4 | 0 | 4-5 | 4-5 | 未检出 | 未检出 | 未检出 | 未检出 | 未检出 | 未检出 | 未检出
2000003957 | 31 | T恤衫 | EMPORIO ARMANI | 3X1T70 SS 16 | 1250 | 乔治阿玛尼（上海）商贸有限公司 | 百货大楼 | 符合 | 棉100 | 6 | 6.5 | 4-5 | 4-5 | 4-5 | 4-5 | 4-5 | 4-5 | 4 | 3-4 | 0 | 4-5 | 4-5 | 未检出 | 未检出 | 未检出 | 未检出 | 未检出 | 未检出 | 未检出
2000003955 | 32 | T恤 | 佛罗伦萨公爵 | SSXS-052 | 268 | 佛罗伦萨服装（北京）有限公司 | 百货大楼 | 符合 | 聚酯纤维92.4 氨纶7.6 氨纶4.2 棉47.0 莫代尔纤维48.8 | 6 | 6.3 | 4-5 | 4-5 | 4-5 | 4-5 | 4-5 | 4-5 | 4-5 | 4-5 | 0 | 4-5 | 4-5 | 未检出 | 未检出 | 未检出 | 未检出 | 未检出 | 未检出 | 未检出
2000003953 | 33 | 男装T恤 | 比音勒芬 | 3821615174T-08 | 628 | 比音勒芬服饰股份有限公司 | 燕莎奥特莱斯购物中心 | 符合 | 棉91.9 氨纶8.1 | 5 | 6.1 | 4-5 | 4-5 | 4-5 | 4-5 | 4-5 | 4-5 | 4-5 | 4-5 | 0 | 4-5 | 4-5 | 未检出 | 未检出 | 未检出 | 未检出 | 未检出 | 未检出 | 未检出
2000003940 | 34 | 针织T恤衫 | J.LINDEBERG 金林德伯格 | 51613Q01307B380 | 240 | 金林德伯格（天津）有限公司 | 燕莎奥特莱斯购物中心 | 符合 | 棉100 | 6 | 5.4 | 4-5 | 4-5 | 4-5 | 4-5 | 4-5 | 4-5 | 4-5 | 3 | 0 | 4-5 | 4-5 | 未检出 | 未检出 | 未检出 | 未检出 | 未检出 | 未检出 | 未检出
2000003937 | 35 | 男式短袖T恤 | BURANDO ENO | E6FAM42001 | 245 | 乾俸贸易（上海）有限公司 | 燕莎奥特莱斯购物中心 | 符合 | 棉100 | 8 | 6.5 | 4-5 | 4-5 | 4-5 | 4-5 | 4-5 | 4-5 | 4-5 | 4-5 | 0 | 4-5 | 4-5 | 未检出 | 未检出 | 未检出 | 未检出 | 未检出 | 未检出 | 未检出
2000003933 | 36 | T恤 | BRAUN BUFFEL | B3887432-14 | 990 | 广州市伊高服装皮具有限公司 | 百货大楼 | 符合 | 棉83.9 亚麻16.1 | 8 | 6.3 | 4-5 | 4-5 | 4-5 | 4-5 | 4-5 | 4-5 | 4 | 4 | 0 | 4-5 | 4-5 | 未检出 | 未检出 | 未检出 | 未检出 | 未检出 | 未检出 | 未检出
2000003932 | 37 | 女针织休闲衫 | GIRDEAR 哥弟 | 1001-300581-5093561 | 540 | 广州哥弟时尚服饰研发有限公司 | 百货大楼 | 符合 | 棉92.4 氨纶7.6 | 6 | 6.8 | 4-5 | 4-5 | 4-5 | 4-5 | 4-5 | 4-5 | 4 | 2-3 | 0 | 4-5 | 4-5 | 未检出 | 未检出 | 未检出 | 未检出 | 未检出 | 未检出 | 未检出
2000003928 | 38 | 针织T恤衫 | 暇步士 | PD-26339 | 599 | 北京天达华联服饰有限公司 | 百货大楼 | 符合 | 棉95.2 氨纶4.8 | 9 | 6.3 | 4-5 | 4-5 | 4-5 | 4-5 | 4-5 | 4-5 | 4 | 2-3 | 0 | 4-5 | 4-5 | 未检出 | 未检出 | 未检出 | 未检出 | 未检出 | 未检出 | 未检出
2000003925 | 39 | 针织衫 | MOUSSY | 010AAQ90-5160 | 398 | 巴罗克（上海）企业发展有限公司 | 北京新东安商场 | 符合 | 棉100 | 8 | 6.5 | 4-5 | 4-5 | 4-5 | 4-5 | 4-5 | 4-5 | 4-5 | 4-5 | 0 | 4-5 | 4-5 | 未检出 | 未检出 | 未检出 | 未检出 | 未检出 | 未检出 | 未检出
2000003915 | 40 | 短袖T恤 | MAJOR LEAGUE BASEBALL | 17NY1MTA39400 | 469 | 总经销：上海艾动实业有限公司/生产商：上海优创纺织品有限公司 | 北京新东安商场 | 符合 | 棉94.0 氨纶6.0 | 9 | 6.3 | 4-5 | 4-5 | 4-5 | 4-5 | 4-5 | 4-5 | 4-5 | 4-5 | 0 | 4-5 | 4-5 | 未检出 | 未检出 | 未检出 | 未检出 | 未检出 | 未检出 | 未检出
注：1、比较试验结果仅对购买的样品负责，本表排名不分先后；2、比较试验依据GB 18401-2010《国家纺织商品基本安全技术规范》、GB/T 5296.4-2012 《消费品使用说明第4部分纺织品和服装使用说明》、GB/T29862-2013《纺织品纤维含量的标识》、GB/T 20383-2006《纺织品致敏性分散染料的测定》、GB/T 20384-2016《纺织品氯化苯和氯化甲苯残留量的测定》、GB/T 20388-2016《纺织品邻苯二甲酸酯的测定四氢呋喃法》、GB/T 31126-2014《纺织品全氟辛烷磺酰基化合物和全氟羧酸的测定》、商品明示产品标准及相关企业标准对样品进行测试。
Note on A4: 送检委托单