## Sheet1
北京市消协儿童爬行地垫比较试验汇总表
序号 | 样品名称 | 样品式样 | 购买地点 |  | 售价（元） | 标称生产厂家 | 标称商标 | 标称规格 | 标称货号/款号 | 机械与物理性能 | 易燃性能 | 特定元素的迁移（mg/kg） | 邻苯二甲酸酯（%） | 甲酰胺（mg/kg） | 总挥发性有机物（g/L）
1. | 爬行垫 | 拼接式 | 京东商城 | 贝博氏自营旗舰店 | 69 | 杭州伟天包装制品有限公司 | 贝博氏 | 60cm*60cm*2cm±*6片 | WTKT030 | 垫子边角在拉力测试小于70N力被拉掉，是小零件。 | 符合 | 未检出 | 未检出 | 未检出 | 2
2. | 儿童爬行垫（明德水果拼图地垫） | 拼接式 | 京东商城 | 明德自营官方旗舰店 | 33 | 南通明德塑胶有限公司 | 明德 | 约30*30*1.0cm | 6951987010145 | 符合 | 符合 | 未检出 | 未检出 | 795.1 | 16
3. | 费雪嘟嘟小火车多功能折叠地垫 | 整体式 | 京东商城 | 费雪官方旗舰店 | 169 | 青岛德山家居用品有限公司 | 费雪Fisher price | 150*180*0.4cm（±3%） | CHH07 | 符合 | 符合 | 未检出 | 未检出 | 57.8 | 3
4. | ABC宝宝爬行垫 | 整体式 | 苏宁易购 | 临沂鲁君爱因诗母婴玩具专营店 | 59 | 奥光集团有限公司 | 智立方 | 200*180*0.5cm | NO.AG1001 | 拉链头在拉力测试小于70N力被拉掉，是小零件。 | 符合 | 未检出 | 未检出 | 14 | 1
5. | 羊羊趣味数字卷垫 | 整体式 | 苏宁易购 | 自营 | 149 | 杭州伟天包装制品有限公司 | 澳贝 | 1800*1500*10（mm） | 465514 | 符合 | 符合 | 未检出 | 未检出 | 未检出 | 1
6. | 儿童爬行垫 | 拼接式 | 苏宁易购 | 立健旗舰店 | 23.8 | 广东省汕头市澄海区斯佳里塑胶厂 | 立健 | / | / | 符合 | 符合 | 未检出 | 0.01(邻苯二甲酸二(2-乙基)己酯 (DEHP)) | 248 | 14
7. | 辛巴豪华双面包边爬行垫 | 整体式 | 亚马逊 | 自营 | 288 | 北京京通荣达贸易有限公司 | STALON | 150*200*1.0CM±3% | SD006/007 | 在25N拉力下绳圈周长应小于360mm。由不透气材料制成的玩具袋开口周长大于360mm，则不应用抽拉绳作为封口方式。 | 符合 | 未检出 | 未检出 | 112 | 7
8. | XPE爬行垫 | 整体式 | 天猫商城 | 曼龙母婴旗舰店 | 158 | 安吉曼龙运动防护有限公司 | 曼龙 | / | / | 符合 | 符合 | 未检出 | 未检出 | 44.6 | 1
9. | 爬行垫 | 整体式 | 天猫商城 | 青沐鱼旗舰店 | 88 | 临沂鑫贝塑业有限公司 | 青沐鱼 | / | / | 符合 | 符合 | 未检出 | 未检出 | 未检出 | 2
10. | EVA塑胶地垫 | 拼接式 | 天猫商城 | 星期八母婴旗舰店 | 86 | 三斯达（福建）塑胶有限公司 | 星期八eight-day | / | / | 产品含有小零件，包装上无小零件警示语。 | 符合 | 未检出 | 未检出 | 159.8 | 12
11. | 爬行垫 | 整体式 | 天猫商城 | 南极人童娃专卖店 | 69 | 青岛爱可斯家居用品有限公司 | 南极人 | / | N5Q5T81193 | 拉链头在拉力测试小于70N力被拉掉，是小零件。 | 符合 | 未检出 | 未检出 | 未检出 | 未检出
12. | 皇家之星婴儿爬行垫 | 整体式 | 京东商城 | 皇家之星专营店 | 42 | 昆山皇家之星婴童用品有限公司 | 皇家之星 | 200*180*0.5CM | X310 | 拉链头在扭力测试中被扭掉，是小零件。拉链头金属环在拉力测试中被拉掉，是小零件。 | 符合 | 未检出 | 未检出 | 未检出 | 1
13. | 花園拼圖地垫 | 拼接式 | 天猫商城 | BABYGREAT官方旗舰店 | 99 | 北京優貝特商贸有限公司 | BABYGREAT | 31.5*31.5*1.4（±0.1）cm/9片装 | GB-3265J | 产品含有小零件，包装上小零件警示语年龄不符合标准要求，正确应为：不适合三岁以下儿童使用。 | 符合 | 未检出 | 0.028(邻苯二甲酸二(2-乙基)己酯 (DEHP)) | 509.2 | 8
14. | 拼接宝宝爬行垫 | 拼接式 | 淘宝 | 小猫快跑婴童店 | 39 | / | 小猫快跑 | / | / | 透明塑胶袋平均厚度小于0.038mm。 | 符合 | 未检出 | 未检出 | 18.6 | 1
15. | 爬行垫 | 拼接式 | 天猫商城 | 南极人童娃专卖店 | 79 | 青岛爱可斯家居用品有限公司 | 南极人 | / | N5Q5T81483 | 拉链头在拉力测试小于70N力被拉掉，是小零件。 | 符合 | 未检出 | 未检出 | 未检出 | 2
16. | 儿童爬行垫（明德贝瓦覆膜地垫） | 拼接式 | 苏宁易购 | 贝瓦旗舰店 | 79 | 南通明德塑胶有限公司 | 贝瓦BEVA | 约30*30*1.0cm | 6951987013436 | 垫子边角在拉力测试小于70N力被拉掉，是小零件。 | 符合 | 未检出 | 未检出 | 256.6 | 15
17. | 儿童拼接垫 | 拼接式 | 亚马逊 | 迅恺优品旗舰店 | 78 | 义乌市蔓葆母婴日用品有限公司 | 蔓葆mambo | 60*60*2cm（6片装） | 70006 | 符合 | 符合 | 未检出 | 未检出 | 未检出 | 3
18. | 爬爬垫 | 拼接式 | 苏宁易购 | 网童奇贝旗舰店 | 39 | 杭州伟天包装有限公司 | 网童奇贝 | / | / | 垫子边角在拉力测试小于70N力被拉下，是小零件。 | 符合 | 未检出 | 未检出 | 未检出 | 1
19. | 康尼克爬行垫 | 整体式 | 淘宝 | 康尼克母婴玩具 | 12.38 | 杭州伟天包装制品有限公司 | 康尼克 | / | / | 符合 | 符合 | 未检出 | 未检出 | 未检出 | 2
20. | 爬行垫 | 整体式 | 苏宁易购 | 自营 | 55 | / | 特宝儿 | / | / | 符合 | 符合 | 未检出 | 未检出 | 未检出 | 4
21. | EVA拼图 | 拼接式 | 乐友婴童（四季青店） |  | 44.87 | 北京启迪致远婴童用品有限公司 | ALPHABET | 长32cm*宽32cm*厚1.2cm（10块/袋） | 0-9拼图 KB-028C | 符合 | 符合 | 7(钡) | 未检出 | 211.8 | 11
22. | 绒面地垫 | 拼接式 | 家乐福（马连道店） |  | 59.9 | 苏州恒瑞达家用地垫有限公司 | 太力TAILI | 300mm*300mm*8mm | AQ195（9片装） | 符合 | 符合 | 未检出 | 未检出 | 1073 | 13
23. | 儿童爬行垫 | 整体式 | 玩具反斗城（北京金源店） |  | 148 | 杭州伟天包装制品有限公司 | 迪士尼Disney | 200CM*180CM*1CM | WTDN008 | 塑胶拉链头在拉力测试小于70N力被拉掉，是小零件。 | 符合 | 未检出 | 未检出 | 19.6 | 2
24. | 四人玩芭比游戏垫 | 整体式 | 新中国儿童用品商店 |  | 129 | 汕头市华婴家居用品有限公司 | 华婴 | 160*100*0.6cm | 6953008004058 | 透明塑料袋平均厚度小于0.038mm。 | 符合 | 未检出 | 未检出 | 未检出 | 1
25. | 儿童爬行垫 | 拼接式 | 玩具反斗城（北京金源店） |  | 78 | 苏州今日包装实业有限公司 | 今日之星today＇s star | 200*180*0.5cm（双面） | PP02005 | 符合 | 符合 | 未检出 | 未检出 | 未检出 | 1
26. | 儿童爬行垫（纯色素面） | 拼接式 | 北京物美华天店 |  | 53.65 | 南通明德塑胶有限公司 | 唯本生活 | 60cm*60cm*1.2cm（4片装） | 6940022181292 | 符合 | 符合 | 未检出 | 未检出 | 2545.2 | 15
27. | GEO精美软地垫 | 拼接式 | 北京金源燕莎店 |  | 692 | 好孩子好妈咪零售有限公司 | SKIP*HOP | 178*142*1.27厘米 | Y02020/Y02020 | 符合 | 符合 | 未检出 | 未检出 | 82.6 | 7
28. | 双面可折叠游戏垫（城市/动物园） | 整体式 | 北京金源燕莎店 |  | 499 | 徐州美狮宝婴儿用品有限公司 | 美狮宝 | 2000*1500*8（mm） | 7765 | 拉链头在扭力测试中被扭掉，是小零件。 | 符合 | 未检出 | 未检出 | 未检出 | 1
29. | 丛林动物爬行垫.小号 | 整体式 | 长安百货 |  | 438 | 宁波怡人玩具有限公司 | 宁波怡人 | 180*150*1cm | E8063 | 符合 | 符合 | 未检出 | 未检出 | 34.4 | 2
30. | 环保康乐儿童垫 | 整体式 | 长安百货 |  | 567 | 广州市护贝贸易有限公司 | 康乐 | 1000mm*1400mm*11mm | 0723-XX011 | 符合 | 符合 | 未检出 | 未检出 | 58.4 | 6
31. | 字母-单面切边地垫 | 整体式 | 乐友婴童（四季青店） |  | 178.03 | 北京启迪致远婴童用品有限公司 | ALPHABET | 130*200*1.0cm | / | 符合 | 符合 | 未检出 | 未检出 | 81.2 | 1
32. | EVA发泡地垫玩具 | 整体式 | 玩具反斗城（北京金源店） |  | 399.9 | 漳州富群橡塑胶制品有限公司 |  | / | 5F5E93B | 符合 | 符合 | 未检出 | 0.016(邻苯二甲酸二(2-乙基)己酯 (DEHP)) | 667.1 | 9
33. | EVA塑料地垫 | 拼接式 | 易初莲花（金源店） |  | 69 | 临沂市罗庄区罗西塑料制品厂 | 天利 | 600mm*600m*10mm | 3600-C | 垫子边角在拉力测试小于70N力被拉掉，产生小零件，包装上无小零件警示语。 | 符合 | 未检出 | 未检出 | 31.2 | 10
34. | 拼接地垫 | 拼接式 | 玩具反斗城（北京金源店） |  | 268 | 临沂高新区婴歌包装制品厂 | Fisher price | 60*60*1.5cm*6PCS | YG-8025 | 符合 | 符合 | 未检出 | 未检出 | 55.5 | 2
35. | 儿童爬行垫（HELLO KITTY系列） | 拼接式 | 北京物美华天店 |  | 53.65 | 南通明德塑胶有限公司 | 唯本生活 | 30CM*30CM*1.0CM（9片装） | 6940022181339 | 符合 | 符合 | 未检出 | 未检出 | 1563.1 | 19
注：1、比较试验结果只对购买的样品负责，本表中排名不分先后；2、比较试验依据GB 6675.1-2014《玩具安全 第1部分：基本规范》、GB 6675.2-2014《玩具安全 第2部分：机械与物理性能》、GB 6675.3-2014《玩具安全 第3部分：易燃性能》、GB 6675.4-2014《玩具安全 第4部分：特定元素的迁移》、欧盟REACH法规SVHC高关注度物质等进行测试。