## 205
北京市消费者协会205/55R16 91V轮胎比较试验结果
编号 | 标称品牌 | 购买价格/ (元/条) | 销售商 | 购样地点 | 外直径（626mm～638mm） | 总宽度（205mm～223mm） | 磨耗标志 （≥1.6mm） | 强度 （≥295J） | 脱圈阻力 （≥11120N） | 耐久和低气压 |  | 高速性能 |  |  | 滚动阻力
[10 empty] | 累计检验时间 | 轮胎损坏状况 | 损坏时检验速度 | 轮胎通过的检验速度 | 损坏状况
1 | MICHELIN（米其林） | 540 | 北京金海扬帆汽车销售有限公司 | 西国贸汽配基地 | 632 mm | 211 mm | 1.8 mm | 578J | 12946 N | 69h51min | 轮胎花纹掉块 | 290km/h×5min | 280 km/h（超过标准4档） | 轮胎胎冠脱层 | 8.50N/kN
2 | BRIDGESTONE(普利司通) | 430 | 北京弘康驰汽车配件商贸有限公司 |  | 630 mm | 207 mm | 1.9 mm | 530J | 12838 N | 61h20min | 轮胎胎肩爆破 | 280km/h×9min | 270km/h（超过标准3档） | 轮胎胎肩脱层 | 8.83N/kN
3 | GOODYEAR（固特异） | 530 | 北京安德永胜商贸有限公司 |  | 634 mm | 219 mm | 1.8 mm | 547J | 12995 N | 67h54min | 轮胎胎侧爆破 | 270km/h×8min | 260km/h（超过标准2档） | 轮胎胎侧脱层 | 7.17N/kN
4 | Continental（大陆） | 500 | 北京东宏泰昌商贸有限公司 |  | 633 mm | 213 mm | 1.9 mm | 485J | 13612 N | 72h8min | 轮胎胎侧脱层 | 280km/h×9min | 270km/h（超过标准3档） | 轮胎胎侧脱层 | 8.86N/kN
5 | WANLI（万力） | 340 | 北京金海扬帆汽车销售有限公司 |  | 632 mm | 215 mm | 1.9 mm | 576J | 13034 N | 63h42min | 轮胎胎圈裂口 | 260km/h×4min | 250km/h（超过标准1档） | 轮胎胎肩脱层 | 10.09N/kN
6 | PIRELLI（倍耐力） | 580 | 北京迅捷弘翔商贸有限公司 | 五方天雅汽配城 | 632 mm | 213 mm | 1.9 mm | 543J | 13563 N | 62h38min | 轮胎胎侧爆破 | 270km/h×1min | 260 km/h（超过标准2档） | 轮胎胎肩爆破 | 7.89N/kN
7 | Warrior（回力） | 290 | 北京敏顺迪达商贸中心 |  | 636 mm | 211 mm | 1.8 mm | 596J | 12152 N | 61h10min | 轮胎花纹掉块 | 270km/h×3min | 260 km/h（超过标准2档） | 轮胎胎冠脱层 | 8.85N/kN
8 | COOPER（固铂） | 370 | 北京盛世成吉商贸有限公司 |  | 630 mm | 210 mm | 1.9 mm | 517J | 11868 N | 66h19min | 轮胎胎圈裂口 | 260km/h×5min | 250 km/h（超过标准1档） | 轮胎花纹掉块 | 10.18N/kN
9 | HANKOOK（韩泰） | 420 | 北京信诚顺达隆汽配销售中心 |  | 631 mm | 212 mm | 1.9 mm | 548J | 12867 N | 63h27min | 轮胎胎圈裂口 | 250km/h×5min | 240 km/h | 轮胎胎肩脱层 | 9.36N/kN
10 | CHAO YANG（朝阳） | 320 | 北京信诚顺达隆汽配销售中心 |  | 631 mm | 213 mm | 2.0 mm | 537J | 12387 N | 61h10min | 轮胎胎侧爆破 | 270km/h×7min | 260 km/h（超过标准2档） | 轮胎胎肩脱层 | 10.54N/kN
11 | TRIANGLE（三角） | 285 | 北京信诚顺达隆汽配销售中心 |  | 631 mm | 212 mm | 1.8 mm | 521J | 11750 N | 56h12min | 轮胎胎侧爆破 | 250km/h×10min | 240 km/h | 轮胎胎肩脱层 | 9.77N/kN
12 | 玲珑 | 300 | 北京信诚顺达隆汽配销售中心 |  | 629 mm | 214 mm | 1.8 mm | 534J | 12515 N | 62h46min | 轮胎胎肩爆破 | 250km/h×5min | 240 km/h | 轮胎胎肩脱层 | 8.37N/kN
13 | MAXXIS（玛吉斯） | 405 | 北京信诚顺达隆汽配销售中心 |  | 628 mm | 212 mm | 1.8 mm | 539J | 13710 N | 65h35min | 轮胎胎圈爆破 | 250km/h×5min | 240 km/h | 轮胎胎圈脱层 | 9.91N/kN
注：1、比较试验结果只对购买的样品负责，本表中排名不分先后；2、本次比较试验依据GB9743-2015《轿车轮胎》和GB/T4502-2009《轿车轮胎性能室内试验方法》、ISO28580:2009进行测试，其中高速试验、耐久和低气压试验我会进行了极限测试，测试持续到轮胎损坏。3、所有样品的测试结果均符合国家标准要求。

## 225
北京市消费者协会225/65R17 102H规格轮胎比较试验结果
编号 | 标称品牌 | 购买价格/ (元/条) | 销售商 | 购样地点 | 外直径（716mm ～ 732mm） | 总宽度（219mm ～ 237mm） | 磨耗标志（不小于1.6mm） | 强度 （≥295J） | 脱圈阻力 （≥11750N） | 耐久和低气压 |  | 高速性能 |  |  | 滚动阻力
[10 empty] | 累计检验时间 | 损坏状况 | 损坏时检验速度 | 轮胎通过的检验速度 | 损坏状况
1 | MICHELIN（米其林） | 800 | 北京金海扬帆汽车销售有限公司 | 西国贸汽配基地 | 724 mm | 227 mm | 1.8 mm | 872J | 15709 N | 42h1min | 轮胎花纹掉块 | 270km/h×2min | 260km/h（超过标准5档） | 轮胎胎侧脱层 | 8.04N/kN
2 | BRIDGESTONE(普利司通) | 660 | 北京弘康驰汽车配件商贸有限公司 |  | 723 mm | 228 mm | 1.8 mm | 897J | 15572 N | 63h18min | 轮胎胎圈裂口 | 260km/h×1min | 250km/h（超过标准4档） | 轮胎胎侧脱层 | 8.29N/kN
3 | GOODYEAR (固特异） | 630 | 北京安德永胜商贸有限公司 |  | 722 mm | 230 mm | 1.8 mm | 547J | 16317 N | 65h34min | 轮胎胎圈裂口 | 250km/h×2min | 240km/h（超过标准3档） | 轮胎胎侧脱层 | 9.39N/kN
4 | Continental（大陆） | 700 | 北京东宏泰昌商贸有限公司 |  | 720 mm | 229 mm | 1.8 mm | 612J | 15288 N | 75h38min | 轮胎爆破 | 250km/h×6min | 240km/h（超过标准3档） | 轮胎胎肩脱层 | 8.5N/kN
5 | PIRELLI (倍耐力) | 760 | 北京弘康驰汽车配件商贸有限公司 |  | 722 mm | 225 mm | 1.8 mm | 916J | 19580 N | 60h49min | 轮胎胎圈裂口 | 240km/h×8min | 230km/h（超过标准2档） | 轮胎胎肩脱层 | 10.02N/kN
6 | Warrior (回力） | 410 | 北京敏顺迪达商贸中心 | 五方天雅汽配城 | 729 mm | 228 mm | 1.8 mm | 906J | 13720 N | 61h57min | 轮胎花纹掉块 | 230km/h×4min | 220 km/h（超过标准1档） | 轮胎胎肩脱层 | 8.51N/kN
7 | COOPER（固铂） | 470 | 北京盛世成吉商贸有限公司 |  | 723 mm | 232 mm | 1.8 mm | 631J | 14857 N | 67h30min | 轮胎胎侧爆破 | 250km/h×9min | 240 km/h（超过标准3档） | 轮胎爆破 | 8.83N/kN
8 | HANKOOK (韩泰） | 480 | 北京信诚顺达隆汽配销售中心 |  | 722 mm | 224 mm | 1.7 mm | 890J | 14739 N | 46h13min | 轮胎胎侧爆破 | 240km/h×1min | 230 km/h（超过标准2档） | 轮胎胎肩脱层 | 9.11N/kN
9 | MAXXIS (玛吉斯） | 520 | 北京信诚顺达隆汽配销售中心 |  | 725 mm | 226 mm | 1.8 mm | 874J | 15798 N | 50h19min | 轮胎胎圈裂口 | 220km/h×10min | 210 km/h | 轮胎爆破 | 8.98N/kN
10 | Giti（佳通） | 520 | 北京福源爱轮胎有限公司 |  | 723 mm | 230 mm | 1.8 mm | 848J | 13808 N | 55h8min | 轮胎胎圈裂口 | 230km/h×4min | 220 km/h（超过标准1档） | 轮胎胎侧脱层 | 8.63N/kN
11 | DUNLOP（邓禄普） | 680 | 北京福源爱轮胎有限公司 |  | 723 mm | 226 mm | 1.7 mm | 894J | 14641 N | 58h18min | 轮胎花纹掉块 | 230km/h×2min | 220 km/h（超过标准1档） | 轮胎胎侧脱层 | 8.18N/kN
12 | YOKOHAMA（优科豪马） | 590 | 北京福源爱轮胎有限公司 |  | 723 mm | 226 mm | 1.7 mm | 750J | 15945 N | 55h30min | 轮胎花纹掉块 | 240km/h×1min | 230 km/h（超过标准2档） | 轮胎胎圈脱层 | 7.75N/kN
13 | TOYO（东洋） | 690 | 北京福源爱轮胎有限公司 |  | 722 mm | 226 mm | 1.8 mm | 882J | 16542 N | 60h1min | 轮胎花纹掉块 | 230km/h×7min | 220 km/h（超过标准1档） | 轮胎爆破 | 8.80N/kN
注：1、比较试验结果只对购买的样品负责，本表中排名不分先后；2、本次比较试验依据GB9743-2015《轿车轮胎》和GB/T4502-2009《轿车轮胎性能室内试验方法》、ISO28580:2009进行测试，其中高速试验、耐久和低气压试验我会进行了极限测试，测试持续到轮胎损坏。3、所有样品的测试结果均符合国家标准要求。

## Sheet3
北京市消费者协会205/55R16 91V轮胎比较试验结果