## 结果汇总表
北京市消费者协会紧身运动衣比较试验结果汇总表
序号 | 标称商品名称 | 网络产品名称 | 经销平台 | 标称商标 | 销售价格（元） | 批号/货号/款号 | 网络功能描述 | 吊牌功能描述 | 产品使用说明 | 纤维含量（%） |  | 滴水扩散时间（s） |  | 吸水率（%） |  | 芯吸高度（mm） |  | 蒸发速率（g/h） |  | 透湿量（g/m2·24h） |  | 紧身压力（mmHg） | [11 empty] | 弹性疲劳损失度（%） | 耐光、汗复合色牢度（级） |  |  |  | 水洗尺寸变化（%） |  |  |  | 总检项次 | 判定项次 | 不合格项次 | 不合格项
[10 empty] | 标注值 | 实测值 | 标准值≤ | 实测值 | 标准值≥ | 实测值 | 标准值≥ | 实测值 | 标准值≥ | 实测值 | 标准值≥ | 实测值 | 胸部 | 腰部 | 肩胛部 | 上臂 | 下臂 | 平均压力值（最大值） | 臀部 | 大腿内侧 | 小腿肚 | 前大腿 | 膝部 | 平均压力值（最大值） | 实测值 | 标准值-酸性≥ | 实测值-酸性 | 标准值-碱性≥ | 实测值-碱性 | 标准值-直向 | 实测值-直向 | 标准值-横向 | 实测值-横向
1 | 力为男训练长袖T桖 | 力为运动套装男长袖紧身衣健身衣紧身裤足球篮球服跑步运动服塑身弹性透气训练衣套装 黑色/模特款 3XL上衣 | 京东专营店 | 力为 | 188 | M15L210R | 吸湿排汗 | 提高肌肉力量、缓解乳酸堆积 | 产品号型规格标注不规范；纤维成分及含量内外标标注不一致；其他内容符合要求 | 吊牌：90涤纶 10氨纶 内标：100聚酯纤维 | 按吊牌：88.0涤纶 12.0氨纶 | 3 | 2 | 200 | 180 | 100 | 155 | / | 0.49 | / | 9090 | 0 | 0 | 1.5 | 0 | 0 | 0.3（1.5） | / | / | / | / | / | / | 14.33 | / | 4-5 | 3 | 4-5 | -6.0～+3.0 | -0.8 | / | -0.5 | 12 | 9 | 2 | 产品使用说明、吸水率
2 | 力为男跑步长裤（薄） | 力为运动套装男长袖紧身衣健身衣紧身裤足球篮球服跑步运动服塑身弹性透气训练衣套装 黑色/模特款 3XL裤子 | 京东专营店 | 力为 | 188 | M14D525R | 吸湿排汗 | 提高肌肉力量、缓解乳酸堆积 | 产品号型规格标注不规范；其他内容符合要求 | 88涤纶 12氨纶 | 91.1涤纶 8.9氨纶 | 3 | 2.8 | 200 | 201 | 100 | 150 | / | 0.32 | / | 10200 | / | / | / | / | / | / | 1.5 | 2.5 | 2.9 | 3.2 | 2.4 | 2.5（3.2） | 10.96 | / | 4-5 | / | 4-5 | 裤长≥-3.5 | +0.2 | / | -1.1 | 12 | 8 | 0
3 | 多功能压缩服（男，上衣） | Esqp 专业运动紧身压缩衣 男式梯度压缩速干紧身衣套装 长袖长裤套装 跑步健身瑜伽打底紧身衣上衣 | 亚马逊 | E衫球品 | 278 | / | 吸湿排汗、防霉防菌、梯度压缩持久耐力 | 肌肉支撑、透气快干、防紫外、恒温控制 | 未标明制造者地址；未标注产品号型或规格；纤维成分及含量未用中文标注；维护方法使用不正确且未使用专业维护方法符号；强制性标准未使用最新版本；耐永久标签上缺少专业维护方法符号且内外标不一致；其他内容符合要求 | 85尼龙 15氨纶 | 85.1尼龙 14.9氨纶 | 3 | 2.1 | 200 | 167 | 100 | 90 | / | 0.71 | / | 9000 | 12 | 3.8 | 0.9 | 9.5 | 11.4 | 7.5（12.0） | / | / | / | / | / | / | 9.8 | / | 4-5 | 3 | 4-5 | -5.5～+3.0 | -0.5 | / | -1.1 | 12 | 8 | 3 | 产品使用说明、吸水率、芯吸高度
4 | 多功能压缩服（男，裤子） | Esqp 专业运动紧身压缩衣 男式梯度压缩速干紧身衣套装 长袖长裤套装 跑步健身瑜伽打底紧身衣裤子 | 亚马逊 | E衫球品 | 278 | / | 吸湿排汗、防霉防菌、梯度压缩持久耐力 | 吸湿排汗、肌肉支撑、透气快干、恒温控制、防紫外 | 未标明制造者地址；未标注产品号型或规格；纤维成分及含量未用中文标注；维护方法使用不正确且未使用专业维护方法符号；强制性标准未使用最新版本；耐永久标签上缺少专业维护方法符号且内外标不一致；其他内容符合要求 | 85尼龙 15氨纶 | 85.1尼龙 14.9氨纶 | 3 | 1.8 | 200 | 170 | 100 | 90 | / | 0.68 | / | 9140 | / | / | / | / | / | / | 7.8 | 9 | 8.5 | 4.6 | 11.5 | 8.3（11.5） | 9.71 | / | 4-5 | 3 | 4-5 | -5.5～+3.0 | -1.2 | / | -4.5 | 12 | 8 | 3 | 产品使用说明、吸水率、芯吸高度
5 | 针织运动服 | 迪卡侬紧身衣男运动训练长袖速干弹力透气足篮球跑步健身衣KIPSTA 新款上市 单品包邮 肌肉支撑 修身剪裁 秋冬保暖 | 天猫官方旗舰店 | 迪卡侬 | 119 | 799593 | 透气排汗、减少异味、肌肉支撑 | 速干（英文） | 内容齐全正确，符合要求 | 主要面料：72聚酯纤维 24尼龙4氨纶 | 主要面料：73.7聚酯纤维 22.8尼龙 3.5氨纶 | / | ＜1 | / | 308 | / | 125 | 0.18 | 0.56 | 10000 | 10190 | 1.5 | 2.4 | 2.5 | 2 | 8.7 | 3.4（8.7） | / | / | / | / | / | / | 11.69 | / | 4-5 | 2-3 | 4-5 | -6.5～+3.0 | +0.2 | / | -0.6 | 12 | 6 | 0
6 | 针织运动服 | 迪卡侬紧身裤运动长裤冬男保暖支撑训练健身跑步快干透气KALENJI 保暖御寒 弹力支撑 速干排汗 防水口袋 | 天猫官方旗舰店 | 迪卡侬 | 149 | 2095429 | 保暖御寒 弹力支撑 速干排汗 防水口袋 | / | 内容齐全正确，符合要求 | 主要面料：92聚酯纤维 8氨纶 | 主要面料：92.1聚酯纤维 7.9氨纶 | / | ＜1 | / | 345 | / | 155 | 0.18 | 0.3 | 10000 | 10020 | / | / | / | / | / | / | 2.2 | 2.2 | 3.8 | 1.7 | 8.9 | 3.8（8.9） | 10.25 | / | 4 | 2-3 | 4 | -6.5～+3.0 | -0.6 | / | +0.3 | 12 | 6 | 0
7 | 针织运动服 | 迪卡侬运动长裤女秋季修身压缩小脚弹力小脚跑步紧身裤KALENJI 速干保暖 肌肉支撑 便于穿脱 | 天猫官方旗舰店 | 迪卡侬 | 249 | 2095945 | 速干保暖 肌肉支撑 | / | 内容齐全正确，符合要求 | 主面料：81锦纶 19氨纶 拼布：75锦纶 25氨纶 | 主面料：81.2锦纶 18.8氨纶 灰色拼布：80.8锦纶 19.2氨纶 黑色拼布：82.5锦纶 17.5氨纶 | / | ＜1 | / | 108 | / | 112 | 0.18 | 0.81 | 10000 | 10210 | / | / | / | / | / | / | 12.8 | 4.8 | 8.2 | 3.4 | 3.1 | 6.5（12.8） | 9.76 | / | 4-5 | 2-3 | 4-5 | -6.5～+3.0 | +1.3 | / | -1.1 | 12 | 6 | 1 | 纤维含量
8 | 针织运动服 | 迪卡侬 健身衣 男 运动短袖圆领秋冬透气排汗弹力篮球速干KIPSTA 新款来袭 快干排汗 紧致收身 肌肉支撑 抑汗臭 | 天猫官方旗舰店 | 迪卡侬 | 89 | 809846 | 快干排汗 紧致收身 肌肉支撑 抑汗臭 | 速干（英文） | 内容齐全正确，符合要求 | 主要面料：73聚酯纤维 23尼龙 4氨纶 | 主要面料：70.5聚酯纤维 24.9尼龙 4.6氨纶 | / | ＜1 | / | 323 | / | 155 | 0.18 | 0.55 | 10000 | 10300 | 2.2 | 2.3 | 1.6 | 0.9 | - | 1.8（2.3） | / | / | / | / | / | / | 12.47 | / | 4-5 | 2-3 | 4-5 | -6.5～+3.0 | +0.2 | / | -1.5 | 12 | 6 | 0
9 | 紧身长袖上衣 | adidas 阿迪达斯 训练 男子 紧身长袖T恤 黑 AY9085 | 天猫官方旗舰店 | adidas | 499 | AY9085 | 有效减少肌肉震动，减缓疲惫 | 速干、压缩肌肉、支撑肌肉 | 内容齐全正确，符合要求 | 主料：65锦纶 35氨纶 | 主料：67.8锦纶 32.2氨纶 | / | 2.9 | / | 218 | / | 145 | 0.18 | 0.45 | 10000 | 10090 | 3.1 | 5.2 | 4.1 | 7.4 | 18.9 | 7.7（18.9） | / | / | / | / | / | / | 10.17 | / | 4-5 | 3 | 4-5 | -6.0～+3.0 | -0.1 | / | -2.5 | 12 | 6 | 0
10 | 紧身裤 | adidas 阿迪达斯 训练 女子 紧身裤 黑 AP9524 | 天猫官方旗舰店 | adidas | 299 | AP9524 | / | 保暖、速干 | 内容齐全正确，符合要求 | 主料：93聚酯纤维 7氨纶 | 主料：94.0聚酯纤维 6.0氨纶 | / | ＞300 | / | 608 | / | 176 | 0.18 | 0.41 | 10000 | 7930 | / | / | / | / | / | / | 7.4 | 4.6 | 4 | 2.9 | 4.8 | 4.7（7.4） | 10.38 | / | 4-5 | 2-3 | 4-5 | -6.5～+3.0 | -2.5 | / | -0.6 | 12 | 6 | 1 | 透湿量
11 | 男装紧身运动长裤 | 范斯蒂克 紧身裤男运动跑步透气压缩裤弹力速干健身长裤篮球打底裤 MAHP6004 黑蓝复合 M | 京东旗舰店 | 范斯蒂克 | 98 | MAHP6004 | 加速热身、保持温暖、透气、速干、抗异味、保护肌肉、支撑肌肉 | 速干（英文）、减少肌肉震动（英文）、减少损伤（英文） | 未标明制造者地址；其他内容符合要求 | 86涤纶 14氨纶 | 主面料：86.4涤纶 13.6氨纶 | / | ＞300 | / | 156 | / | 25 | 0.18 | 0.46 | 10000 | 10100 | / | / | / | / | / | / | 5.2 | 3.6 | 9.5 | 4.6 | 11.8 | 6.9（11.8） | 13.07 | / | 4-5 | 2-3 | 4-5 | -6.5～+3.0 | +0.6 | / | -0.8 | 12 | 6 | 1 | 产品使用说明
12 | 男款黑配灰色运动短袖 | 紧身衣男运动春夏速干排汗弹力短袖T恤反光篮球跑步训练健身服 MSMS6020 黑色 M | 京东旗舰店 | 范斯蒂克 | 69.8 | MSMS6020 | 支撑肌肉、速干 | 速干（英文）、减少肌肉震动（英文）、减少损伤（英文） | 内容齐全正确，符合要求 | 86涤纶 14氨纶 | 黑色：89.9涤纶 10.1氨纶 绿色：93.4涤纶 6.6氨纶 | / | 1.2 | / | 221 | / | 157 | 0.18 | 0.51 | 10000 | 8370 | 1.3 | 2.3 | 1.2 | 0 | / | 1.2（2.3） | / | / | / | / | / | / | 14.15 | / | 4-5 | 2-3 | 4-5 | -6.5～+3.0 | +0.7 | / | -1.1 | 12 | 6 | 2 | 纤维含量、透湿量
13 | 黑色植绒紧身长裤 | 范斯蒂克 运动紧身裤男女款弹力速干健身裤透气训练瑜伽长裤跑步高度压缩裤 FBF129 黑色 M | 京东旗舰店 | 范斯蒂克 | 77 | FBF129 | 保暖、支撑肌肉、透爽速干 | 速干（英文）、减少肌肉震动（英文）、减少损伤（英文） | 未标明制造者地址，其他内容符合要求 | 86涤纶 14氨纶 | 84.0涤纶 16.0氨纶 | / | 38.3 | / | 169 | / | 102 | 0.18 | 0.35 | 10000 | 7940 | / | / | / | / | / | / | 4.6 | 5.5 | 12.1 | 4.4 | 9.3 | 7.2（12.1） | 10.36 | / | 4-5 | 2-3 | 4-5 | -6.5～+3.0 | -1.9 | / | -1.4 | 12 | 6 | 2 | 产品使用说明、透湿量
14 | 健身衣 | 健身服男套装跑步篮球训练春秋长袖运动紧身衣两件套 黑色全套 M上衣 | 京东旗舰店 | 未来攻略 | 140 | WLGL01 | 速干、防晒、防臭 | / | 未标注执行的产品标准；未标注安全类别；维护方法符号顺序不正确且缺项；维护方法符号内外标标注不一致；其他内容符合要求 | 86涤纶 14氨纶 | 85.2涤纶 14.8氨纶 | / | ＜1 | / | 203 | / | 170 | 0.18 | 0.5 | 10000 | 10130 | 0.8 | 1.3 | 0.8 | 0.8 | 2.7 | 1.3（2.7） | / | / | / | / | / | / | 10.25 | / | 4-5 | / | 4-5 | / | -0.4 | / | +1.0 | 12 | 4 | 1 | 产品使用说明
15 | 健身裤 | 健身服男套装跑步篮球训练春秋长袖运动紧身衣两件套 黑色全套 M裤子 | 京东旗舰店 | 未来攻略 | 140 | WLGL02 | 速干、防晒、防臭 | / | 未标注执行的产品标准；未标注安全类别；维护方法符号顺序不正确且缺项；维护方法符号内外标标注不一致；其他内容符合要求 | 86涤纶 14氨纶 | 86.0涤纶 14.0氨纶 | / | 2.9 | / | 201 | / | 120 | 0.18 | 0.54 | 10000 | 10270 | / | / | / | / | / | / | 1.9 | 1.7 | 4.8 | 2.2 | 8.2 | 3.8（8.2） | 11.8 | / | 4-5 | / | 4-5 | / | -0.7 | / | 0.0 | 12 | 4 | 1 | 产品使用说明
16 | 梯度压缩运动装备 | SKINS思金斯A400速干跑步压缩裤女款运动健身弹力紧身裤 | 天猫官方旗舰店 | SKINS | 1020.42 | / | 温度控制、防晒、肌肉支撑、干爽、速干、透气 | 肌肉压缩支撑、防紫外、保暖、透湿 | 内容齐全正确，符合要求 | 76锦纶 24氨纶 不包括装饰物 | 78.6锦纶 21.4氨纶 装饰物除外 | / | 7 | / | 235 | / | 105 | 0.18 | 0.56 | 10000 | 8280 | / | / | / | / | / | / | 6.5 | 4 | 9 | 4.7 | 6.7 | 6.2（9.0） | 9.9 | / | 4-5 | / | 4-5 | ≥-7.0 | +1.1 | / | +0.6 | 12 | 5 | 1 | 透湿量
17 | 梯度压缩运动装备 | SKINS思金斯A400梯度压缩长袖速干上衣运动跑步女健身塑形秋 | 天猫官方旗舰店 | SKINS | 855.21 | / | 温度控制、防晒、肌肉支撑、干爽、速干、透气、吸汗 | 肌肉支撑、防紫外、保暖、透湿 | 内容齐全正确，符合要求 | 76锦纶 24氨纶 不包括装饰物 | 78.6锦纶 21.4氨纶 装饰物除外 | / | 3 | / | 233 | / | 112 | 0.18 | 0.61 | 10000 | 10150 | 12.2 | 5.3 | 2.3 | 4.4 | 18.6 | 8.6（18.6） | / | / | / | / | / | / | 11.27 | / | 4-5 | / | 4-5 | ≥-7.0 | +1.3 | / | -0.7 | 12 | 8 | 0
18 | 梯度压缩运动装备 | SKINS思金斯A400紧身压缩速干短袖上衣运动男T恤 B32001004 | 天猫官方旗舰店 | SKINS | 777.47 | / | 温度控制、防晒、肌肉支撑、干爽、速干、透气 | 肌肉支撑、防紫外、保暖、透湿 | 内容齐全正确，符合要求 | 76锦纶 24氨纶 不包括装饰物 | 78.5锦纶 21.5氨纶 装饰物除外 | / | 2.8 | / | 217 | / | 122 | 0.18 | 0.59 | 10000 | 10210 | 2.4 | 3.2 | 2.3 | 18.2 | / | 6.5（18.2） | / | / | / | / | / | / | 11.96 | / | 4 | / | 4 | ≥-7.0 | +1.4 | / | -3.6 | 12 | 5 | 0
19 | 男子速干压缩长裤 | JP.MORCH男子运动健身紧身裤篮球打底训练弹力长裤夜跑反光压缩裤 | 天猫旗舰店 | JP.MORCH | 199 | JP290 | 稳固肌肉 保护膝关节 夜间反光 速干排汗 防紫外、抑菌 | 功能压缩衣 | 缺少维护方法符号；无耐永久标签；其他内容符合要求 | 80锦纶 20氨纶 | 82.3锦纶 17.7氨纶 | / | ＞300 | / | 142 | / | 20 | 0.18 | 0.6 | 10000 | 9420 | / | / | / | / | / | / | 3.5 | 3.5 | 8.6 | 3.2 | 11.6 | 6.1（11.6） | 10.96 | / | 4-5 | / | 4-5 | 裤长≥-3.5 | -0.1 | / | -1.6 | 12 | 8 | 2 | 产品使用说明、透湿量
20 | 多功能压缩服（女，上衣） | Esqp 女式专业梯度压缩衣套装 女运动服紧身衣弹力衣长袖长裤瑜伽打底跑步骑行健身衣上衣 | 亚马逊 | E衫球品 | 278 | / | 梯度压缩，修身美体、透气排汗、速干面料、减缓疲劳 | 梯度压缩、肌肉支撑、透气快干、恒温控制、紫外 | 未标注产品名称；未标明制造者地址；产品号型规格标注不规范；纤维成分及含量未用中文标注；缺少维护方法符号；强制性标准未使用最新版本；耐永久标签未使用中文；其他内容符合要求 | 85尼龙 15氨纶 | 84.4尼龙 15.6氨纶 | / | 39.6 | / | 183 | / | 125 | 0.18 | 0.53 | 10000 | 8860 | 12.5 | 5.3 | 1.3 | 3.6 | 14.7 | 7.5（14.7） | / | / | / | / | / | / | 10.13 | / | 4-5 | 3 | 4-5 | -5.5～+3.0 | +0.9 | / | -4.7 | 12 | 6 | 2 | 产品使用说明、透湿量
21 | 多功能压缩服，女，裤子 | Esqp 女式专业梯度压缩衣套装 女运动服紧身衣弹力衣长袖长裤瑜伽打底跑步骑行健身衣裤子 | 亚马逊 | E衫球品 | 278 | / | 梯度压缩，修身美体、透气排汗、速干面料、减缓疲劳 | 梯度压缩、肌肉支撑、透气快干、恒温控制、紫外 | 未标注产品名称；未标明制造者地址；产品号型规格标注不规范；纤维成分及含量未用中文标注；缺少维护方法符号；强制性标准未使用最新版本；耐永久标签未使用中文；其他内容符合要求 | 85尼龙 15氨纶 | 84.5尼龙 15.5氨纶 | / | 20.3 | / | 178 | / | 100 | 0.18 | 0.61 | 10000 | 8790 | / | / | / | / | / | / | 6.3 | 6.7 | 8.5 | 5 | 4.7 | 6.2（8.5） | 10.21 | / | 4-5 | 3 | 4-5 | -5.5～+3.0 | -2.3 | / | -4.7 | 12 | 6 | 2 | 产品使用说明、透湿量
22 | 针织运动紧身裤 | / | 朝阳大悦城 | H&M | 349 | / | / | 速干（英文） | 内容齐全正确，符合要求 | 大身：75聚酯纤维 25氨纶 嵌条：86锦纶 14氨纶 | 大身：74.1聚酯纤维 25.9氨纶 嵌条：73.2聚酯纤维 26.8氨纶 | / | ＜1 | / | 142 | / | 178 | 0.18 | 0.71 | 10000 | 8800 | / | / | / | / | / | / | 6.5 | 3.6 | 7 | 3.4 | 10.7 | 6.2（10.7） | 6.52 | / | 4-5 | 2-3 | 4-5 | -6.5～+3.0 | -0.6 | / | -1.6 | 12 | 6 | 2 | 纤维含量、透湿量
23 | 针织运动紧身裤 | / | 朝阳大悦城 | H&M | 199 | / | / | 速干（英文）、透气（英文） | 内容齐全正确，符合要求 | 79聚酯纤维 21氨纶 | 78.1聚酯纤维 21.9氨纶 | / | 1.7 | / | 149 | / | 140 | 0.18 | 0.81 | 10000 | 8180 | / | / | / | / | / | / | 3.8 | 2.7 | 4.5 | 2.7 | 9.6 | 4.7（9.6） | 8.97 | / | 4-5 | 2-3 | 4-5 | -6.5～+3.0 | -1.0 | / | -0.7 | 12 | 6 | 1 | 透湿量
24 | 长袖上衣 | adidas 阿迪达斯 训练 女子 长袖T恤 荧光绿AY8604 | 天猫官方旗舰店 | adidas | 281 | AY8604 | / | 保暖、速干 | 内容齐全正确，符合要求 | 主料：89聚酯纤维 11氨纶 | 主料：88.7聚酯纤维 11.3氨纶 | / | 1.5 | / | 310 | / | 180 | 0.18 | 0.5 | 10000 | 8570 | 8.2 | 2.5 | 2.6 | 3.8 | 18.6 | 7.1（18.6） | / | / | / | / | / | / | 11.62 | / | 4-5 | 3 | 4-5 | -6.0～+3.0 | -0.2 | / | -0.3 | 12 | 6 | 1 | 透湿量
25 | 男式田径运动保暖短袖T恤 | ASICS/亚瑟士 新款 T恤 男式 田径运动保暖短袖T恤 男 XT6370-90 | 天猫官方旗舰店 | 亚瑟士 | 283.88 | XT6370-90 | 速干、保暖 | 速干（英文） | 内容齐全正确，符合要求 | 100聚酯纤维 | 100聚酯纤维 | / | ＞300 | / | 425 | / | 0 | 0.18 | 0.59 | 10000 | 10720 | 0.2 | 0 | 0 | 0 | / | 0.1（0.2） | / | / | / | / | / | / | 19.43 | / | 4 | 3-4 | 4 | -5.0～+2.0 | -1.2 | -5.0～+2.0 | -0.7 | 12 | 6 | 0
26 | 紧身裤 | PUMA/彪马 RUNING/TRAINING 女子 紧身裤 513996 | 天猫官方店 | PUMA/彪马 | 549 | 513996 02 | DRY CELL 面料吸湿性出色 | 随时保持清爽干燥、速干性 | 内容齐全正确，符合要求 | 44聚酯纤维 41锦纶 15氨纶 | 46.5聚酯纤维 39.2锦纶 14.3氨纶 | 3 | 57.6 | 200 | 137 | 100 | 106 | 0.18 | 0.39 | 10000 | 8230 | / | / | / | / | / | / | 2.5 | 2.7 | 6.2 | 3.5 | 2.9 | 3.6（6.2） | 7.51 | / | 4-5 | 2-3 | 4-5 | -6.5～+3.0 | +0.1 | / | -0.6 | 12 | 9 | 3 | 滴水扩散时间、吸水率、透湿量
27 | 紧身裤 | PUMA/彪马 NightCat Tight W 女子 紧身裤 514602 | 天猫官方店 | PUMA/彪马 | 599 | 514602 01 | 保持皮肤干爽透气、高性能DRY CELL面料吸湿性出色 | 随时保持清爽干燥、速干性 | 内容齐全正确，符合要求 | 89聚酯纤维 11氨纶 | 黑色：91.2聚酯纤维 8.8氨纶 印花：89.2聚酯纤维 10.8氨纶 | 3 | 6.4 | 200 | 121 | 100 | 115 | 0.18 | 0.41 | 10000 | 10240 | / | / | / | / | / | / | 5.7 | 2.1 | 5.3 | 4.8 | 3.2 | 4.2（5.7） | 7.57 | / | 4-5 | 2-3 | 4-5 | -6.5～+3.0 | -0.6 | / | +2.1 | 12 | 9 | 2 | 滴水扩散时间、吸水率
28 | 女式针织运动裤 | Mizuno/美津浓 女式针织运动裤 透气运动长裤 紧身跑步裤J2MB6206 | 天猫官方旗舰店 | Mizuno/美津浓 | 368 | J2MB620609 | / | 吸湿速干(日语)、抗紫外线 | 内容齐全正确，符合要求 | 91聚酯纤维 9氨纶 | 91.4聚酯纤维 8.6氨纶 | 3 | 2.2 | 200 | 249 | 100 | 142 | 0.18 | 0.47 | 10000 | 10550 | / | / | / | / | / | / | 3.2 | 4 | 4.8 | 3.8 | 7 | 4.6（7.0） | 13.28 | / | 4-5 | 2-3 | 4-5 | -6.5～+3.0 | -0.3 | / | +0.8 | 12 | 9 | 0
29 | 针织运动裤 | Mizuno/美津浓 跑步裤 紧身裤 运动长裤 男 针织运动裤 | 天猫官方旗舰店 | Mizuno/美津浓 | 898 | K2MJ5B0192 | 吸湿速干、关节保护、 | 支撑骨骼、支撑肌肉 | 内容齐全正确，符合要求 | 大身：76锦纶 24氨纶 支撑部分：锦纶87 氨纶13 | 大身：77.3锦纶 22.7氨纶 支撑部分：锦纶88.7 氨纶11.3 | 3 | 7.2 | 200 | 189 | 100 | 82 | 0.18 | 0.66 | 10000 | 8800 | / | / | / | / | / | / | 5 | 5 | 10 | 5 | 9.3 | 6.9（10.0） | 12.05 | / | 4 | 2-3 | 4-5 | -6.5～+3.0 | +0.7 | / | +0.7 | 12 | 9 | 4 | 滴水扩散时间、吸水率、芯吸高度、透湿量
30 | 男装针织运动服 | Under Armour 安德玛 UA男子 Armour运动长袖紧身衣-1257471 热装备 强力伸缩 轻盈透气 排汗速干 | 天猫官方旗舰店 | Under Armour | 349 | 1257471-001 | 防紫外、排汗，快干。防异味、 吸湿排汗 | 凉感、速干(英文) | 内容齐全正确，符合要求 | 主身：84聚酯纤维 16聚氨酯弹性纤维 网布镶嵌：92聚酯纤维 8聚氨酯弹性纤维 | 主身：84.4聚酯纤维 15.6聚氨酯弹性纤维 网布镶嵌：92.5聚酯纤维 7.5聚氨酯弹性纤维 | 3 | 2.7 | 200 | 237 | 100 | 148 | 0.18 | 0.48 | 10000 | 10070 | 1.3 | 3.8 | 0.7 | 0 | 2.5 | 1.7（3.8） | / | / | / | / | / | / | 8.27 | / | 4-5 | 2-3 | 4-5 | -6.5～+3.0 | +0.5 | / | -0.3 | 12 | 9 | 0
31 | 男装化纤针织内衣 | Under Armour 安德玛 UA男子 CoolSwitch 训练紧身裤-1271331 | 天猫官方旗舰店 | Under Armour | 449 | 1271331-787 | 驱散热量，帮助你保持凉爽以及良好状态、透气性、排汗 | 凉感、吸湿速干(英文) | 内容齐全正确，符合要求 | 主面料：92聚酯纤维 8氨纶 镶嵌布：88聚酯纤维 12氨纶 | 主面料：90.5聚酯纤维 9.5氨纶 镶嵌布：89.1聚酯纤维 10.9氨纶 | 3 | 6.8 | 200 | 210 | 100 | 110 | 0.18 | 0.3 | 10000 | 9760 | / | / | / | / | / | / | 3.2 | 0.8 | 3.1 | 2.2 | 3.4 | 2.5（3.4） | 11.22 | / | 4-5 | / | 4-5 | ≥-7.0 | +0.4 | / | -1.0 | 12 | 8 | 2 | 滴水扩散时间、透湿量
32 | 女装针织运动服 | Under Armour 安德玛 UA女子 Armour 运动印花紧身裤-1297911 | 天猫官方旗舰店 | Under Armour | 499 | 1297911-005 | 强力伸缩 轻盈透气 排汗速干、防菌、提供良好的覆盖和支撑 | 吸湿速干、凉感（英文） | 内容齐全正确，符合要求 | 87聚酯纤维 13氨纶 | 87.9聚酯纤维12.1氨纶 | 3 | ＜1 | 200 | 201 | 100 | 168 | 0.18 | 0.52 | 10000 | 10050 | / | / | / | / | / | / | 7.6 | 4.2 | 10.1 | 3.8 | 10.8 | 7.3（10.8） | 5.06 | / | 4-5 | 2-3 | 4-5 | -6.5～+3.0 | 0.0 | / | -2.1 | 12 | 9 | 0
33 | 紧身运动长裤 | adidas 阿迪达斯 训练 男子 紧身运动长裤 黑 AY9087 | 天猫官方旗舰店 | adidas | 349 | AY9087 | / | 吸湿速干（中）、压缩肌肉（英文） | 内容齐全正确，符合要求 | 主料：65锦纶 35氨纶 | 主料：67.9锦纶 32.1氨纶 | 3 | 2.7 | 200 | 218 | 100 | 155 | 0.18 | 0.56 | 10000 | 10230 | / | / | / | / | / | / | 7.4 | 10.1 | 13.9 | 9.9 | 9.7 | 10.2（13.9） | 8.17 | / | 4 | 2-3 | 4 | -6.5～+3.0 | -0.7 | / | -3.7 | 12 | 9 | 0
34 | 激能压缩 Air系列女子长裤 | LP健身瑜伽跑步长裤女子紧身压缩裤轻薄透气 深灰(紫) M | 京东旗舰店 | LP | 576 | ARF2901Z | 吸湿速干、压缩支撑、防晒 | 吸湿速干、塑形、减少能量消耗、协助快速恢复、提升肢体协调性与肌肉耐力、保暖 | 内容齐全正确，符合要求 | 68锦纶 26聚酯纤维 6氨纶 | 68.1锦纶 25.6聚酯纤维 6.3氨纶 | 3 | ＜1 | 200 | 243 | 100 | 160 | 0.18 | 0.55 | 10000 | 7520 | / | / | / | / | / | / | 5.3 | 3.8 | 6.7 | 4 | 7.6 | 5.5（7.6） | 10.97 | / | 4-5 | 2-3 | 4-5 | -6.5～+3.0 | -0.4 | / | -3.0 | 12 | 9 | 1 | 透湿量
35 | 男子核心 稳定激能压缩裤（长裤） | LP运动压缩裤男士透气排汗健身跑步运动长裤292Z 黑色 M | 京东旗舰店 | LP | 570 | 292Z | 吸湿速干、支撑肌肉 | 吸湿速干(英文)、肌肉支撑 | 内容齐全正确，符合要求 | 75锦纶 19聚酯纤维 6氨纶 | 83.6锦纶 12.2聚酯纤维 4.2氨纶 | 3 | ＜1 | 200 | 204 | 100 | 145 | 0.18 | 0.39 | 10000 | 8750 | / | / | / | / | / | / | 4.8 | 3.2 | 8.5 | 8.4 | 6.1 | 6.2（8.5） | 9.53 | / | 4-5 | 2-3 | 4-5 | -6.5～+3.0 | -0.6 | / | -2.8 | 12 | 9 | 2 | 纤维含量、透湿量
36 | 男子核心 稳定激能压缩衣（长袖） | LP紧身压缩衣男款透气排汗长袖运动服230Z 黑色 M | 京东旗舰店 | LP | 570 | 230Z | 吸湿速干、肌肉支撑 | 吸湿速干（英文）、肌肉支撑 | 内容齐全正确，符合要求 | 75锦纶 19聚酯纤维 6氨纶 | 83.8锦纶 12.2聚酯纤维 4.0氨纶 | 3 | ＜1 | 200 | 211 | 100 | 140 | 0.18 | 0.33 | 10000 | 8560 | 2.4 | 2.7 | 1.2 | 0 | 3.1 | 1.9（3.1） | / | / | / | / | / | / | 9.49 | / | 4 | 2-3 | 4 | -6.5～+3.0 | -0.7 | / | -0.6 | 12 | 9 | 2 | 纤维含量、透湿量
37 | 男针织运动长裤 | 安踏男装 针织长裤2016冬季新品 男子运动裤舒适男长裤15641749 冬季新品 时尚百搭 紧身训练裤 | 天猫官方旗舰店 | 安踏 | 135.5 | 15641749-2 | / | 吸湿速干、紧身性能 | 内容齐全正确，符合要求 | 87聚酯纤维 13氨纶 | 87.6聚酯纤维 12.4氨纶 | 3 | 2.2 | 200 | 217 | 100 | 125 | 0.18 | 0.36 | 10000 | 10500 | / | / | / | / | / | / | 4 | 2.7 | 5.9 | 1.4 | 1.5 | 3.1（5.9） | 10.4 | / | 4-5 | 2-3 | 4-5 | -6.5～+3.0 | -0.3 | / | 0.0 | 12 | 9 | 0
38 | 女针织九分裤 | 安踏为中国队加油紧身裤女秋季2016新款女子健身瑜伽裤速干运动裤 秋季新品 健身瑜伽 速干长裤 | 天猫官方旗舰店 | 安踏 | 116 | 16637742-5 | 吸湿速干 | 运动保护、吸湿速干 | 内容齐全正确，符合要求 | 80聚酯纤维 20氨纶 | 80.5聚酯纤维 19.5氨纶 | 3 | 2.5 | 200 | 210 | 100 | 150 | 0.18 | 0.37 | 10000 | 10170 | / | / | / | / | / | / | 5.3 | 3.8 | 6.6 | 4 | 5.9 | 5.1（6.6） | 15.21 | / | 4-5 | 2-3 | 4-5 | -6.5～+3.0 | -0.5 | / | -0.6 | 12 | 9 | 0
39 | 男长袖针织衫 | 安踏男装 2017春季新品紧身长袖针织衫 篮球运动健身衣15711433 | 天猫官方旗舰店 | 安踏 | 135.5 | 15711433-2 | 吸湿速干、合理包裹肌肉、不变形 | 吸湿速干、紧身性能 | 内容齐全正确，符合要求 | 主面料：88聚酯纤维 12氨纶 拼幅：90聚酯纤维 10氨纶 | 主面料：88.5聚酯纤维 11.5氨纶 拼幅：88.8聚酯纤维 11.2氨纶 | 3 | ＜1 | 200 | 214 | 100 | 140 | 0.18 | 0.41 | 10000 | 10010 | 1.1 | 1.5 | 1.2 | 1.3 | 2.4 | 1.5（2.4） | / | / | / | / | / | / | 10.48 | / | 4-5 | 2-3 | 4-5 | -6.5～+3.0 | -0.7 | / | 0.0 | 12 | 9 | 0
40 | 梯度压缩运动装备 | SKINS思金斯DNAmic男子梯度压缩运动跑步长裤紧身裤 新款发布 梯度压缩 运动与时尚 合二为一 | 天猫官方旗舰店 | SKINS | 796.9 | / | 温度控制、防晒、肌肉支撑、干爽、速干、透气 | 肌肉支撑、防紫外、吸湿速干（英文） | 内容齐全正确，符合要求 | 76锦纶 24氨纶 不包括装饰物 | 78.3锦纶 21.7氨纶 装饰物除外 | 3 | 2.7 | 200 | 200 | 100 | 105 | 0.18 | 0.38 | 10000 | 8470 | / | / | / | / | / | / | 5.5 | 4.2 | 5.3 | 4.9 | 13.7 | 6.7（13.7） | 9.75 | / | 4-5 | / | 4-5 | ≥-7.0 | -0.4 | / | -3.3 | 12 | 8 | 1 | 透湿量
41 | 无袖紧身衫 | 迈克达威McDavid hdc户外健身篮球运动排汗压缩恢复压缩衣8800 | 天猫旗舰店 | McDavid | 698 | 8800 | 吸湿排汗 速干 透气 超强弹性、排汗压缩恢复 | 快速排汗、肌肉压缩（英文） | 缺少维护方法符号；耐永久标签上缺少维护方法符号；纤维成分及含量内外标标注不一致；其他内容符合要求 | 外标：85锦纶 15氨纶 内标：80锦纶 20氨纶 | 按外标：83.3锦纶 16.7氨纶 | 3 | 4.4 | 200 | 203 | 100 | 108 | 0.18 | 0.62 | 10000 | 8850 | 1.5 | 1.9 | 1.1 | 0 | 7.8 | 2.5（7.8） | / | / | / | / | / | / | 9.92 | / | 4-5 | 2-3 | 4-5 | -6.5～+3.0 | -0.8 | / | -0.8 | 12 | 8 | 3 | 产品使用说明、滴水扩散时间、透湿量
42 | 压缩裤 | 美国迈克达威McDavid hdc户外运动速干紧身排汗防护压缩长裤8150 | 天猫旗舰店 | McDavid | 898 | 8150R | 吸湿排汗 速干 透气 超强弹性、速干紧身排汗防护 | 快速排汗、肌肉压缩、防紫外（英文） | 缺少维护方法符号；耐永久标签上缺少维护方法符号；纤维成分及含量内外标标注不一致；其他内容符合要求 | 外标：85锦纶 15氨纶 内标：80锦纶 20氨纶 | 按外标：85.9锦纶 14.1氨纶 | 3 | ＜1 | 200 | 125 | 100 | 102 | 0.18 | 0.51 | 10000 | 8070 | / | / | / | / | / | / | 2.6 | 1.5 | 6.5 | 0.6 | 9.9 | 4.2（9.9） | 9.42 | / | 4-5 | 2-3 | 4-5 | -6.5～+3.0 | -2.2 | / | 0.0 | 12 | 8 | 3 | 产品使用说明、吸水率、透湿量
43 | Z-0加压型紧身衣 | Zamst赞斯特Z-0加压紧身裤跑步骑行弹力训练服足球运动服 | 天猫旗舰店 | Zamst | 760 | 379353 | 吸湿排汗 速干 透气 超强弹性、肌肉支持 稳定躯干、防晒 | 抗菌防臭（日文）、防紫外（日文）、吸汗速干（日文） | 产品号型规格标注不规范；纤维含量未使用中文标注；维护方法未使用中文标注；未标执行的产品标准及质量等级；耐永久标签未使用中文；其他内容符合要求 | 85涤纶 15氨纶 | 83.8涤纶 16.2氨纶 | 3 | 6.5 | 200 | 157 | 100 | 85 | 0.18 | 0.5 | 10000 | 7790 | / | / | / | / | / | / | 4.6 | 4.2 | 8.1 | 5.5 | 12.8 | 7.0（12.8） | 7.15 | / | 4-5 | / | 4-5 | / | -0.7 | / | -0.6 | 12 | 7 | 5 | 产品使用说明、滴水扩散时间、吸水率、芯吸高度、透湿量
44 | Z-20功能性紧身衣 | 日本Zamst赞斯特Z-20功能性紧身衣跑步骑行 压缩衣 | 天猫旗舰店 | Zamst | 920 | 379102 | 吸湿排汗 速干 透气 超强弹性、促进运动后恢复 | 抗菌防臭（日文）、防紫外（日文）、吸汗速干（日文） | 产品号型规格标注不规范；纤维含量未使用中文标注；维护方法未使用中文标注；未标执行的产品标准及质量等级；强制性标准未使用最新年代号；耐永久标签未使用中文；其他内容符合要求 | 81涤纶 19氨纶 | 84.1涤纶 15.9氨纶 | 3 | 6.1 | 200 | 152 | 100 | 110 | 0.18 | 0.42 | 10000 | 8070 | 2.1 | 2.3 | 2.1 | 0 | 7.4 | 2.8（7.4） | / | / | / | / | / | / | 7.23 | / | 4-5 | / | 4-5 | / | +0.7 | / | -2.1 | 12 | 7 | 4 | 产品使用说明、滴水扩散时间、吸水率、透湿量
45 | 紧身长袖 | 排骨肌 秋冬紧身衣长袖运动套装三件套男 篮球训练服套装跑步田径足球套装上衣 | 一号店旗舰店 | 排骨肌 | 158 | PGJ03 | 速干透气吸湿、肌肉支撑 | / | 产品号型规格标注不规范；其他内容符合要求 | 92聚酯纤维 8氨纶 | 93.5聚酯纤维 6.5氨纶 | 3 | 3.6 | 200 | 149 | 100 | 120 | 0.18 | 0.47 | 10000 | 8440 | 1.5 | 1.3 | 1.7 | 0 | 1.1 | 1.1（1.7） | / | / | / | / | / | / | 12.06 | / | 4-5 | 3-4 | 4-5 | -6.5～+2.0 | -0.3 | / | 0.0 | 12 | 9 | 3 | 滴水扩散时间、吸水率、透湿量
46 | 紧身裤 | 排骨肌 秋冬紧身衣长袖运动套装三件套男 篮球训练服套装跑步田径足球套装裤子 | 一号店旗舰店 | 排骨肌 | 158 | MJL03 | 速干透气吸湿、肌肉支撑 | / | 产品号型规格标注不规范；其他内容符合要求 | 92聚酯纤维 8氨纶 | 90.4聚酯纤维 9.6氨纶 | 3 | ＞300 | 200 | 296 | 100 | 72 | 0.18 | 0.31 | 10000 | 9140 | / | / | / | / | / | / | 4.8 | 3.4 | 4.2 | 3.2 | 4.2 | 4.0（4.8） | 11.65 | / | 4-5 | 3-4 | 4-5 | -6.5～+2.0 | -0.7 | / | -2.9 | 12 | 9 | 3 | 滴水扩散时间、芯吸高度、透湿量
47 | 长袖紧身衣 | 虎迹 运动套装男 紧身衣裤训练服速干透气跑步篮球骑行运动服新品蓝衣、黑灰L上衣 | 一号店旗舰店 | 虎迹 | 149 | AWCXJSY2015001 | 吸湿速干、肌肉支撑、保暖 | / | 纤维成分及含量内外标标注不一致；其他内容符合要求 | 外标：78尼龙 22氨纶 内标：86涤纶 14氨纶 | 按内标：81.7聚酯纤维 18.3氨纶 | 3 | 3.7 | 200 | 175 | 100 | 156 | 0.18 | 0.34 | 10000 | 8310 | 1.2 | 1.5 | 0.6 | 0 | 0.8 | 0.8（1.5） | / | / | / | / | / | / | 10.42 | / | 4-5 | 2-3 | 4-5 | -6.5～+3.0 | +0.1 | / | -1.0 | 12 | 9 | 4 | 产品使用说明、滴水扩散时间、吸水率、透湿量
48 | 男士运动紧身裤 | 虎迹 运动套装男 紧身衣裤训练服速干透气跑步篮球骑行运动服新品蓝衣、黑灰L裤子 | 一号店旗舰店 | 虎迹 | 149 | JS-2016881 | 吸湿速干、肌肉支撑、保暖 | 保护肌肉（英文）、减少伤害（英文）、减少肌肉震动（英文）、快干（英文） | 纤维成分及含量内外标标注不一致；其他内容符合要求 | 外标：87涤纶 13氨纶 内标：78尼龙 22氨纶 | 按外标：88.7涤纶 11.3氨纶 | 3 | 140.7 | 200 | 149 | 100 | 76 | 0.18 | 0.41 | 10000 | 10060 | / | / | / | / | / | / | 1.7 | 0.6 | 2.1 | 2.5 | 2.1 | 1.8（2.5） | 10.4 | / | 4-5 | 2-3 | 4-5 | -6.5～+3.0 | -0.2 | / | -0.2 | 12 | 9 | 4 | 产品使用说明、滴水扩散时间、吸水率、芯吸高度
49 | 女子紧身压缩长裤 | JP.MORCH女子秋季健身紧身裤马拉松跑步打底压缩长裤透气速干高弹 小腿部位 精准压缩 缓解疲劳 促进恢复 速干透气 | 天猫旗舰店 | JP.MORCH | 178 | XK4006 | 吸湿排汗 速干 透气 超强弹性、压力 | 功能压缩衣 | 缺少维护方法符号；耐永久标签中纤维成分及含量标注不全；其他内容符合要求 | 黑色：80锦纶 20氨纶 灰色：47涤纶 45锦纶 8氨纶 粉色：80涤纶 20氨纶 | 黑色：82.2锦纶 17.8氨纶 灰色：29.9涤纶 63.3锦纶 6.8氨纶 粉色：83.1锦纶 16.9氨纶 | 3 | ＞300 | 200 | 161 | 100 | 0 | 0.18 | 0.54 | 10000 | 8570 | / | / | / | / | / | / | 8.6 | 4.2 | 7.7 | 6 | 9.9 | 7.3（9.9） | 14.58 | / | 4-5 | / | 4-5 | 裤长≥-3.5 | +0.4 | / | -1.2 | 12 | 8 | 6 | 产品使用说明、纤维含量、滴水扩散时间、吸水率、芯吸高度、透湿量
50 | 男子压缩速干T恤 | JP.MORCH秋款男子运动紧身压缩衣修身长袖跑步T恤弹力速干健身服 | 天猫旗舰店 | JP.MORCH | 139 | JP70 | 吸湿速干、保护肌肉、温度调节、透气 | 功能压缩衣、速干 | 缺少维护方法符号；无耐永久标签；其他内容符合要求 | 80锦纶 20氨纶 | 84.4锦纶 15.6氨纶 | 3 | 59.1 | 200 | 172 | 100 | 40 | 0.18 | 0.49 | 10000 | 8240 | 2.4 | 3.6 | 1.8 | 0.2 | 6.3 | 2.9（6.3） | / | / | / | / | / | / | 11.33 | / | 4-5 | / | 4-5 | 裤长≥-3.5 | -0.3 | / | 0.0 | 12 | 8 | 5 | 产品使用说明、滴水扩散时间、吸水率、芯吸高度、透湿量
51 | 紧身衣 | 排骨肌 秋冬透气紧身衣男 健身服跑步运动t恤黑色网眼三代 | 一号店 | 贺豹 | 88 | / | 吸湿速干、保暖、排汗、透气 | / | 未标注产品号型或规格；其他内容符合要求 | 93涤纶 7氨纶 | 88.9涤纶 11.1氨纶 | 3 | ＞300 | 200 | 401 | 100 | 0 | 0.18 | 0.52 | 10000 | 8000 | 0 | 0 | 0 | 0 | 0 | 0.0（0.0） | / | / | / | / | / | / | 16.38 | / | 4-5 | 3 | 4-5 | -6.0～+3.0 | +0.8 | / | +0.9 | 12 | 9 | 4 | 产品使用说明、纤维含量、滴水扩散时间、透湿量
52 | 紧身衣 | 紧身裤英途etto男运动裤保暖弹力裤足球篮球跑步长裤健身衣裤 SW5012 | 当当专营店 | 英途etto | 129 | SW5012-03 | 吸湿排汗、调节温度、速干透气、紧身压力 | / | 产品号型规格标注不规范； 缺少维护方法符号； 强制性标准未使用最新版本； 耐永久标签未使用中文且缺少维护方法符号； 其他内容符合要求 | 90涤纶 10氨纶 | 91.3涤纶 8.7氨纶 | 3 | 5.1 | 200 | 195 | 100 | 130 | 0.18 | 0.39 | 10000 | 8940 | / | / | / | / | / | / | 3.2 | 2 | 2.7 | 2.2 | 3.4 | 2.7（3.4） | 10.82 | / | 4-5 | / | 4-5 | 裤长≥-2.5 | -1.2 | 腰围≥-1.5 | -0.9 | 12 | 8 | 4 | 产品使用说明、滴水扩散时间、吸水率、透湿量
53 | Pro厚长袖高领紧身衣 | KELME/卡尔美男士高领运动长袖紧身衣纯色保暖高弹力足球健身T恤 | 当当旗舰店 | KELME | 110 | K15Z732 | 吸湿速干、保护肌肉 | 冰凉干爽 | 内容齐全正确，符合要求 | 90聚酯纤维 10氨纶 | 91.0聚酯纤维 9.0氨纶 | 3 | ＜1 | 200 | 301 | 100 | 120 | 0.18 | 0.44 | 10000 | 8560 | 1.5 | 2 | 0.4 | 0 | 0 | 0.8（2.0） | / | / | / | / | / | / | 13.07 | / | 4 | 2-3 | 4-5 | -6.5～+3.0 | -1.3 | / | -1.1 | 12 | 9 | 1 | 透湿量
54 | 迈途男士内衣套装 | 迈途户外保暖快干内衣裤 男女速干排汗功能套装 秋冬季运动紧身衣上衣 | 当当专营店 | MERRTO | 258 | MT19170 | 速干排汗、保暖、防臭 | 蓄热保温、吸湿排汗、抑制异味、抗紫外 | 产品号型规格标注不规范；纤维成分与含量标注错别字；其他内容符合要求 | 52聚酯纤维 40棉纶 8氨纶 | 52.8聚酯纤维 40.5锦纶 6.7氨纶 | 3 | 14.6 | 200 | 280 | 100 | 138 | 0.18 | 0.44 | 10000 | 8200 | 1.9 | 2.3 | 2.1 | 0 | 3.2 | 1.9（3.2） | / | / | / | / | / | / | 11.73 | / | 4-5 | / | 4-5 | ≥-7.0 | +0.5 | / | -1.4 | 12 | 8 | 2 | 滴水扩散时间、透湿量
55 | 迈途男士内衣套装 | 迈途户外保暖快干内衣裤 男女速干排汗功能套装 秋冬季运动紧身衣裤子 | 当当专营店 | MERRTO | 258 | MT19170 | 速干排汗、保暖、防臭 | 蓄热保温、吸湿排汗、抑制异味、抗紫外 | 产品号型规格标注不规范；纤维成分与含量标注错别字；其他内容符合要求 | 52聚酯纤维 40棉纶 8氨纶 | 53.4聚酯纤维 39.8锦纶 6.8氨纶 | 3 | 10.1 | 200 | 310 | 100 | 65 | 0.18 | 0.35 | 10000 | 9340 | / | / | / | / | / | / | 2.3 | 3.4 | 2.9 | 2.5 | 2.3 | 2.7（3.4） | 13.85 | / | 4-5 | / | 4-5 | ≥-7.0 | -0.3 | / | -2.0 | 12 | 8 | 3 | 滴水扩散时间、芯吸高度、透湿量
56 | 女装AIRism无缝紧身裤 | / | 朝阳大悦城 | UNIQLUO | 149 | / | / | 吸汗速干、接触冷感 | 内容齐全正确，符合要求 | 50锦纶 40铜氨纤维 10氨纶 | 52.6锦纶 41.7铜氨纤维 5.7氨纶 | 3 | ＜1 | 200 | 195 | 100 | 168 | 0.18 | 0.44 | 10000 | 8760 | / | / | / | / | / | / | 3.8 | 2.6 | 2.5 | 1.7 | 3.7 | 2.9（3.8） | 12.94 | / | 4 | / | 4 | / | +0.6 | / | +2.4 | 12 | 7 | 3 | 纤维含量、吸水率、透湿量
57 | 女装AIRism运动紧身裤 | / | 朝阳大悦城 | UNIQLUO | 149 | / | / | 吸汗速干、接触冷感 | 内容齐全正确，符合要求 | 87聚酯纤维 13 氨纶 | 85.7聚酯纤维 14.3氨纶 | 3 | ＜1 | 200 | 256 | 100 | 170 | 0.18 | 0.56 | 10000 | 8770 | / | / | / | / | / | / | 3.4 | 1.5 | 4.4 | 1.3 | 6.1 | 3.3（6.1） | 7.8 | / | 4-5 | / | 4-5 | / | -0.6 | / | -1.2 | 12 | 7 | 1 | 透湿量
58 | 法国伯希和女款COOLMAX内衣套装 | 法国PELLIOT户外功能内衣 男女运动保暖透气COOLMAX内衣裤套装上衣 | 当当旗舰店 | PELLIOT伯希和 | 388 | 2631806-NY06 | 保暖、抗静电、快速排汗、透气、专业耐磨 | 吸湿速干、保暖 | 产品号型规格标注不规范；其他内容符合要求 | 大身：54.1聚酯纤维 39.2锦纶 6.7氨纶 条纹：46.7聚酯纤维 44.6锦纶 8.7氨纶 | 大身：54.3聚酯纤维 39.5锦纶 6.2氨纶 条纹：47.0聚酯纤维 45.9锦纶 7.1氨纶 | 3 | 6.9 | 200 | 306 | 100 | 130 | 0.18 | 0.49 | 10000 | 9770 | 9.5 | 2.3 | 1.5 | 0.6 | 3.3 | 3.4（9.5） | / | / | / | / | / | / | 12.91 | / | 4-5 | / | 4 | ≥-7.0 | +1.7 | / | +1.9 | 12 | 8 | 2 | 滴水扩散时间、透湿量
59 | 法国伯希和女款COOLMAX内衣套装 | 法国PELLIOT户外功能内衣 男女运动保暖透气COOLMAX内衣裤套装裤子 | 当当旗舰店 | PELLIOT伯希和 | 388 | 2631806-NY06 | 保暖、抗静电、快速排汗、透气、专业耐磨 | 吸湿速干、保暖 | 内容齐全正确，符合要求 | 大身：54.1聚酯纤维 39.2锦纶 6.7氨纶 条纹：46.7聚酯纤维 44.6锦纶 8.7氨纶 | 大身：54.7聚酯纤维 39.1锦纶 6.2氨纶 条纹：45.4聚酯纤维 47.1锦纶 7.5氨纶 | 3 | 7.4 | 200 | 327 | 100 | 130 | 0.18 | 0.31 | 10000 | 8980 | / | / | / | / | / | / | 2.4 | 3.6 | 4.4 | 3.8 | 4.8 | 3.8（4.8） | 12.55 | / | 4-5 | / | 4-5 | ≥-7.0 | -0.6 | / | -1.0 | 12 | 8 | 2 | 滴水扩散时间、透湿量
60 | 男子弹力长裤 | Nike 耐克官方 NIKE PRO HYPERWARM 男子训练紧身裤 802002 | 天猫官方旗舰店 | Nike | 359 | 8020002 | 御寒保暖、透气干爽、提供出色支撑。 | 保暖 | 内容齐全正确，符合要求 | 面料：88聚酯纤维 12氨纶 裤管后片拼接：91聚酯纤维 9氨纶 腋/胯下拼接里料：92聚酯纤维 8氨纶 不包括装饰部分 | 面料：89.4聚酯纤维 10.6氨纶 裤管后片拼接：92.8聚酯纤维 7.2氨纶 腋/胯下拼接里料：90.5聚酯纤维 9.5氨纶 不包括装饰部分 | / | 1.1 | / | 332 | / | 150 | / | 0.53 | / | 8760 | / | / | / | / | / | / | 4.4 | 2.9 | 16.6 | 4.6 | 4.1 | 6.5（16.6） | 9.48 | / | 4-5 | / | 4-5 | / | -0.7 | / | -0.7 | 12 | 4 | 0
61 | 男子长袖针织衫 | Nike 耐克官方 NIKE PRO HYPERWARM 男子长袖训练紧身上衣 826600 | 天猫官方旗舰店 | Nike | 359 | 826600 | 御寒保暖、透气干爽 | 保暖 | 内容齐全正确，符合要求 | 面料：88聚酯纤维 12氨纶 后拼接：95聚酯纤维 5氨纶 腋下拼接：91聚酯纤维 9氨纶 | 面料：90.1聚酯纤维 9.9氨纶 后拼接：95.3聚酯纤维 4.7氨纶 腋下拼接：92.3聚酯纤维 7.7氨纶 | / | ＜1 | / | 291 | / | 160 | / | 0.53 | / | 8450 | 2.9 | 3.2 | 2.5 | 0 | 0 | 1.7（3.2） | / | / | / | / | / | / | 5.71 | / | 4-5 | / | 4-5 | / | -0.4 | / | +0.2 | 12 | 4 | 0
62 | 女子弹力长裤 | Nike 耐克官方 NIKE POWER SPEED FLASH 女子跑步紧身裤 800949 | 天猫官方旗舰店 | Nike | 899 | 800949 | 为关键肌群提供有力支撑、高弹排汗面料 | 回弹性、支撑特性 | 内容齐全正确，符合要求 | 面料：74聚酯纤维 26氨纶 腋/胯拼接里料：100聚酯纤维 不包括装饰部分 | 面料：75.0聚酯纤维 25.0氨纶 腋/胯拼接里料：100聚酯纤维 装饰部分除外 | / | 3.7 | / | 126 | / | 92 | / | 0.47 | / | 9200 | / | / | / | / | / | / | 4.8 | 4.8 | 9.5 | 4.1 | 10.1 | 6.7（10.1） | 5.68 | / | 4-5 | 2-3 | 4-5 | -6.5～+3.0 | -0.9 | / | -0.4 | 12 | 6 | 0
63 | 女子长袖针织衫 | Nike 耐克官方 NIKE PRO HYPERWARM FADE 女子训练紧身上衣803133 | 天猫官方旗舰店 | Nike | 549 | 803133 | 保暖、透气、排汗 | 保暖 | 内容齐全正确，符合要求 | 面料：87聚酯纤维 13氨纶 网眼布：81聚酯纤维 19氨纶 不包括装饰部分 | 面料：87.8聚酯纤维 12.2氨纶 网眼布：83.6聚酯纤维 16.4氨纶 装饰部分除外 | / | ＜1 | / | 277 | / | 170 | / | 0.46 | / | 10140 | 13.7 | 1.1 | 2.1 | 3.2 | 19.7 | 8.0（19.7） | / | / | / | / | / | / | 4.45 | / | 4-5 | / | 4-5 | / | -1.1 | / | -0.6 | 12 | 4 | 0
64 | 针织长裤 | 361度正品2016夏季新款女子针织长裤 661624709 N 鸢尾紫 XL | 京东旗舰店 | 361度 | 119 | 661624709 | 干爽透气 | / | 内容齐全正确，符合要求 | 92.6聚酯纤维 7.4氨纶 | 93.5聚酯纤维 6.5氨纶 | / | 9.5 | / | 173 | / | 142 | / | 0.28 | / | 10220 | / | / | / | / | / | / | 3.3 | 2.6 | 5.9 | 2.3 | 4.4 | 3.7（5.9） | 8.52 | / | 4-5 | 2-3 | 4-5 | -6.5～+3.0 | -0.2 | / | -0.8 | 12 | 6 | 0
65 | 女式户外跑一体裤 | 探路者春夏季女式户外跑一体修身塑形裤假两件弹力裤KAME82336 时尚一体裤 一体成型织法 短裤防泼水 速干 | 天猫官方旗舰店 | 探路者 | 369 | KAME82336-C41C | 塑形、肌肉支撑 | / | 内容齐全正确，符合要求 | 面料1：54锦纶 38聚酯纤维 8氨纶 面料2：87锦纶 13氨纶 | 面料1：55.1锦纶 35.5聚酯纤维 9.4氨纶 面料2：87.0锦纶 13.0氨纶 | / | ＞300 | / | 242 | / | 0 | / | 0.54 | / | 9060 | / | / | / | / | / | / | 3.8 | 2.5 | 4.1 | 3.4 | 6.2 | 4.0（6.2） | 10.2 | 2-3 | 4-5 | 2-3 | 4 | -6.5～+3.0 | -1.5 | / | -3.0 | 12 | 4 | 0
66 | 针织紧身长裤 | Skechers斯凯奇女款休闲运动长裤 韩版紧身跑步健身裤SS3WZ15X311 | 天猫官方旗舰店 | Skechers斯凯奇 | 299 | SS3WZ15X311 | 舒适耐磨、良好的抗皱性、富有弹性 | / | 内容齐全正确，符合要求 | 面料：87锦纶 13氨纶 配料：85.5聚酯纤维 14.5氨纶 | 面料：87.9锦纶 12.1氨纶 配料：85.8聚酯纤维 14.2氨纶 | / | ＞300 | / | 129 | / | 10 | / | 0.81 | / | 7430 | / | / | / | / | / | / | 3.4 | 2.1 | 6.1 | 5.5 | 8.6 | 5.1（8.6） | 7.55 | / | 4-5 | 3 | 4-5 | -5.5～+3.0 | -1.2 | / | 0.0 | 12 | 4 | 0
67 | 紧身衣 | 狼痕 运动套装 长袖健身服 紧身衣三件套 跑步篮球训练套装 健身房短袖紧身裤组合 上衣 | 京东旗舰店 | 狼痕 | 238 | JSC015020 | / | / | 没有耐永久标签；其他内容符合要求 | 86聚酯纤维 14氨纶 | 88.3聚酯纤维 11.7氨纶 | / | ＜1 | / | 153 | / | 128 | / | 0.51 | / | 8510 | 1.3 | 0.5 | 0.6 | 0 | 1.2 | 0.7（1.3） | / | / | / | / | / | / | 11.73 | / | 4-5 | 2-3 | 4-5 | -6.5～+3.0 | -0.1 | / | 0.0 | 12 | 4 | 1 | 产品使用说明
68 | 黑色拼灰线紧身长裤 | 狼痕 运动套装 长袖健身服 紧身衣三件套 跑步篮球训练套装 健身房短袖紧身裤组合 裤子 | 京东旗舰店 | 狼痕 | 238 | MBF003 | / | / | 未标明制造者地址；其他内容符合要求 | 86涤纶 14氨纶 | 83.7涤纶 16.3氨纶 | / | ＜1 | / | 202 | / | 170 | / | 0.47 | / | 10080 | / | / | / | / | / | / | 2.7 | 2.5 | 4.2 | 2.2 | 6.6 | 3.6（6.6） | 10.5 | / | 4-5 | 2-3 | 4-5 | -6.5～+3.0 | -1.0 | / | 0.0 | 12 | 4 | 1 | 产品使用说明
69 | 训练系列 紧身运动长裤 | 李宁男子速干修身跑步训练紧身运动长裤健身衣男运动服AULK009 | 天猫官方旗舰店 | 李宁 | 213.26 | AULK009-1 | / | / | 内容齐全正确，符合要求 | 86聚酯纤维 14氨纶 | 87.6聚酯纤维 12.4氨纶 | / | 224.6 | / | 229 | / | 40 | / | 0.42 | / | 10300 | / | / | / | / | / | / | 1.5 | 1.5 | 5.6 | 2.3 | 6.7 | 3.5（6.7） | 9.75 | / | 4-5 | 2-3 | 4-5 | -6.5～+3.0 | -0.6 | / | 0.0 | 12 | 7 | 0
70 | 训练系列 紧身运动长裤 | 李宁女子2016新款训练速干紧身运动长裤平口女运动服AULL502 | 天猫官方旗舰店 | 李宁 | 174.31 | AULL502-1 | / | / | 内容齐全正确，符合要求 | A：80聚酯纤维 20氨纶 B：75聚酯纤维 25氨纶 | A：81.8聚酯纤维 18.2氨纶 B：72.2聚酯纤维 27.8氨纶 | / | ＜1 | / | 136 | / | 160 | / | 0.47 | / | 8140 | / | / | / | / | / | / | 6.1 | 3.9 | 3.6 | 2.1 | 4.5 | 4.0（6.1） | 6.45 | / | 4-5 | 2-3 | 4-5 | -6.5～+3.0 | -0.6 | / | -0.3 | 12 | 7 | 0
71 | 训练系列短袖紧身衣 | 李宁男子2016新款速干训练紧身衣健身衣男运动服AUDL039 | 天猫官方旗舰店 | 李宁 | 115.88 | AUDL039-3 | 支撑保护 | / | 内容齐全正确，符合要求 | 88聚酯纤维 12氨纶 | 86.2聚酯纤维 13.8氨纶 | / | 1.5 | / | 188 | / | 150 | / | 0.49 | / | 8460 | 3.1 | 2.9 | 3.7 | 0 | - | 2.4（3.7） | / | / | / | / | / | / | 9.31 | / | 4-5 | 2-3 | 4-5 | -6.5～+3.0 | +0.3 | / | 0.0 | 12 | 7 | 0
72 | 训练系列 短袖紧身衣 | 李宁男子2016新款夏季速干凉爽训练紧身衣健身衣运动服AUDL019 | 天猫官方旗舰店 | 李宁 | 115.88 | AUDL019-1 | 支撑肌肉 | / | 内容齐全正确，符合要求 | 88聚酯纤维 12氨纶 | 86.8聚酯纤维 13.2氨纶 | / | 52.9 | / | 214 | / | 118 | / | 0.5 | / | 10500 | 3.2 | 2.8 | 3.2 | 2.6 | - | 2.9（3.2） | / | / | / | / | / | / | 9.12 | / | 4 | 2-3 | 4-5 | -6.5～+3.0 | -0.2 | / | -1.1 | 12 | 6 | 0
73 | 男式运动紧身长裤 | ASICS 亚瑟士 运动紧身长裤 EX support 男 XA3526-0904 | 天猫官方旗舰店 | 亚瑟士 | 577.55 | XA3526-0904 | 肌肉支撑 | 运动肌肉支撑（英文） | 内容齐全正确，符合要求 | 正身：52锦纶 48氨纶 支撑部位：36锦纶 33氨纶 31聚酯纤维 | 正身：56.7锦纶 43.3氨纶 支撑部位：38.7锦纶 31.8氨纶 29.5聚酯纤维 | / | 6.1 | / | 165 | / | 108 | / | 0.54 | / | 9400 | / | / | / | / | / | / | 9.5 | 7.4 | 14.1 | 7.4 | 14.2 | 10.5（14.2） | 5.92 | / | 4-5 | 3 | 4-5 | -5.5～+3.0 | -0.2 | / | 0.0 | 12 | 4 | 0
74 | 女式长袖运动紧身衣 | ASICS 亚瑟士 长袖运动紧身衣 女 XA3129-9018 | 天猫官方旗舰店 | 亚瑟士 | 342.62 | XA3129-9018 | 保持稳定 | 运动肌肉支撑（英文） | 内容齐全正确，符合要求 | 正身：90聚酯纤维 10氨纶 拼块：85聚酯纤维 15氨纶 力布：75聚酯纤维 25氨纶 | 正身：91.8聚酯纤维 8.2氨纶 拼块：82.5聚酯纤维 17.5氨纶 力布：75.7聚酯纤维 24.3氨纶 | / | ＜1 | / | 270 | / | 128 | / | 0.3 | / | 8830 | 10.1 | 2.6 | 1.7 | 0.8 | 2.5 | 3.5（10.1） | / | / | / | / | / | / | 8.94 | / | 4-5 | 3 | 4-5 | -5.5～+3.0 | +0.1 | / | -2.1 | 12 | 6 | 0
75 | 男式长袖运动紧身衣 | ASICS 亚瑟士 新款 紧身衣 男式长袖运动紧身衣 男 XA3029-9045 | 天猫官方旗舰店 | 亚瑟士 | 342.62 | XA3029-9045 | 保持身体稳定 | 运动肌肉支撑（英文） | 内容齐全正确，符合要求 | 正身：90聚酯纤维 10氨纶 拼块：85聚酯纤维 15氨纶 力布：75聚酯纤维 25氨纶 | 正身：91.6聚酯纤维 8.4氨纶 拼块：82.5聚酯纤维 17.5氨纶 力布：76.3聚酯纤维 23.7氨纶 | / | ＜1 | / | 279 | / | 145 | / | 0.36 | / | 10950 | 1.3 | 1.5 | 2.7 | 0.4 | 2.1 | 1.6（2.7） | / | / | / | / | / | / | 8.86 | / | 4-5 | 3 | 4-5 | -5.5～+3.0 | -0.4 | / | -1.6 | 12 | 4 | 0
76 | 跑步紧身衣（上衣） | 男子跑步紧身裤速干舒适男子健身运动长裤884129789307 | 苏宁易购旗舰店 | 特步 | 109 | 884129 799296 | / | / | 内容齐全正确，符合要求 | 82锦纶 18氨纶 | 83.3锦纶 16.7氨纶 | / | 4.5 | / | 179 | / | 70 | / | 0.5 | / | 8030 | 1.5 | 0.5 | 0.6 | 0 | 0.4 | 0.6（1.5） | / | / | / | / | / | / | 10.56 | / | 4-5 | 2-3 | 4-5 | -6.5～+3.0 | -0.1 | / | -1.2 | 12 | 6 | 0
77 | 跑步紧身衣（裤子） | 弹力速干训练跑步内衣运动T恤上衣884129799296 | 苏宁易购旗舰店 | 特步 | 99 | 884129 789307 | / | / | 内容齐全正确，符合要求 | 82锦纶 18氨纶 | 83.5锦纶 16.5氨纶 | / | 6.4 | / | 192 | / | 100 | / | 0.51 | / | 9320 | / | / | / | / | / | / | 1.2 | 0 | 0.8 | 0 | 0 | 0.4（1.2） | 10.06 | / | 4 | 2-3 | 4 | -6.5～+3.0 | +0.1 | / | +0.3 | 12 | 6 | 0
78 | 女士针织裤 | / | 朝阳大悦城 | GAP | 299 | 942393 | / | / | 内容齐全正确，符合要求 | 93棉 7氨纶 | 94.1棉 5.9氨纶 | / | ＜1 | / | 262 | / | 152 | / | 0.38 | / | 7900 | / | / | / | / | / | / | 4 | 4.3 | 4 | 4.2 | 7.4 | 4.8（7.4） | 7.99 | / | 4-5 | 3-4 | 4-5 | -6.5～+2.0 | -1.5 | / | -3.4 | 12 | 9 | 0
79 | 女士针织裤 | / | 朝阳大悦城 | GAP | 299 | 636206 | / | / | 内容齐全正确，符合要求 | 79聚酯纤维 21氨纶 | 78.7聚酯纤维 21.3氨纶 | / | ＜1 | / | 176 | / | 180 | / | 0.61 | / | 8460 | / | / | / | / | / | / | 4 | 4 | 4.1 | 3.4 | 6 | 4.3（6.0） | 8.11 | / | 4-5 | 2-3 | 4-5 | -6.5～+3.0 | -0.8 | / | -0.7 | 12 | 9 | 0
80 | 女士针织裤 | / | 朝阳大悦城 | GAP | 399 | 636222 | / | / | 内容齐全正确，符合要求 | 85聚酯纤维 15氨纶 | 86.9聚酯纤维 13.1氨纶 | / | ＜1 | / | 117 | / | 165 | / | 0.7 | / | 8450 | / | / | / | / | / | / | 4.8 | 6.7 | 5.5 | 4.6 | 7 | 5.7（7.0） | 8.66 | / | 4-5 | 2-3 | 4-5 | -6.5～+3.0 | +0.7 | / | -0.6 | 12 | 9 | 0
81 | 女士针织裤 | / | 朝阳大悦城 | GAP | 399 | 636244 | / | / | 内容齐全正确，符合要求 | 93棉 7氨纶 | 94.0棉 6.0氨纶 | / | ＜1 | / | 244 | / | 155 | / | 0.36 | / | 7620 | / | / | / | / | / | / | 7.2 | 2.7 | 3.8 | 3.4 | 8.9 | 5.2（8.9） | 10.42 | / | 4-5 | 3-4 | 4-5 | -6.5～+2.0 | -2.0 | / | -4.5 | 12 | 9 | 0