## 床品
北京市消费者协会床品比较试验结果汇总表
编号 | 标称生产经销企业 | 标称品牌 | 货号/规格 | 标称 等级/类别 | 购买网站 | 购买价格（元） | 纤维含量% |  | 规格尺寸偏差率（%） |  | 水洗尺寸变化率（%） |  | 色牢度(级) | [13 empty] | pH值 |  | 断裂强力（N） |  | 燃烧性能 （洗涤前） |  | 使用 说明
[13 empty] | 耐皂洗 |  | 耐水 |  | 耐碱汗渍 |  | 耐酸汗渍 |  | 耐干摩擦 |  | 耐湿摩擦 |  | 耐光
[7 empty] | 明示 | 实测值 | 标准要求 | 实测值 | 标准 要求 | 实测值 | 标准 要求 | 实测值 | 标准 要求 | 实测值 | 标准 要求 | 实测值 | 标准 要求 | 实测值 | 标准 要求 | 实测值 | 标准要求 | 实测值 | 标准要求 | 实测值 | 标准 要求 | 实测值 | 标准 要求 | 实测值 | 火焰蔓延时间（s） | 燃烧等级
1 | 北京大朴至向家居设计有限公司 | 大朴 | 枕套：48cm×74cm 被套：220cm×240cm 床单：240cm×270cm | 合格品/A类 | 京东商城 大朴京东自营旗舰店 | 759 | 棉 100 | 棉 100 | 枕套 长≥ -3.5 宽≥ -3.5 | 长-2.1宽-1.8 | 经向±5.0纬向±5.0 | 经向 -1.9 纬向 -1.7 | 变色 ≥3 沾色 ≥3 | 变色 4-5 沾色 4-5 | 变色 ≥3-4 沾色 ≥3-4 | 变色 4-5 沾色 4-5 | 变色 ≥3-4 沾色 ≥3-4 | 变色 4-5 沾色 4 | 变色 ≥3-4 沾色 ≥3-4 | 变色 4-5 沾色 4-5 | ≥4 | 4-5 | ≥2-3 | 4-5 | 变色≥3 | ＞3 | 4.0～7.5 | 5.5 | 经向 ≥220 纬向 ≥220 | 经向 330 纬向 290 | 14.8 | 1级（正常可燃性） | 符合
[9 empty] | 床单 长≥ -2.5 宽≥ -2.5 | 长-0.4宽-0.9
[9 empty] | 被套 长≥ -2.5 宽≥ -2.5 | 长0 宽-0.8
2 | 雅芳婷布艺实业（深圳）有限公司 | 雅芳婷 | #71303床笠：150cm×200cm 枕套：48cm×74cm 被套：218cm×229cm | 合格品/B类 | 京东商城 雅芳婷家纺自营旗舰店 | 439 | 棉 100 | 棉 100 | 枕套 长≥ -3.5 宽≥ -3.5 | 长+0.9宽-0.5 | 经向±5.0纬向±5.0 | 经向 -3.7 纬向 -2.5 | 变色 ≥3 沾色 ≥3 | 变色 4-5 沾色 4-5 | 变色 ≥3 沾色 ≥3 | 变色 4-5 沾色 4-5 | 变色 ≥3 沾色 ≥3 | 变色 4-5 沾色 4-5 | 变色 ≥3 沾色 ≥3 | 变色 4-5 沾色 4-5 | ≥3 | 4-5 | ≥2-3 | 3-4 | 变色≥3 | ＞3 | 4.0～8.5 | 5.9 | 经向 ≥220 纬向 ≥220 | 经向 630 纬向 300 | 30.6 | 1级（正常可燃性） | 符合
[9 empty] | 床笠 长≥ -2.5 宽≥ -2.5 | 长+1.7宽+1.5
[9 empty] | 被套 长≥ -2.5 宽≥ -2.5 | 长-0.1宽0
3 | 罗莱生活科技股份有限公司 | 罗莱家纺 | W-DE99-4（红色） 被套：220cm×250cm 床单：270cm×250cm 枕套：48cm×74cm | 合格品/B类 | 京东商城 罗莱家纺自营官方旗舰店 | 679 | 枕套、被套： 面里料： 棉 100 床单： 面料： 棉 100 | 枕套、被套： 面里料： 棉 100 床单： 面料： 棉 100 | 枕套 长≥ -3.5 宽≥ -3.5 | 长-0.5宽-0.6 | 经向±5.0纬向±5.0 | 经向 -2.6 纬向 -2.4 | 变色 ≥3 沾色 ≥3 | 变色 4-5 沾色 4-5 | 变色 ≥3 沾色 ≥3 | 变色 4-5 沾色 4-5 | 变色 ≥3 沾色 ≥3 | 变色 4-5 沾色 4-5 | 变色 ≥3 沾色 ≥3 | 变色 4-5 沾色 4-5 | ≥3 | 4 | ≥2-3 | 3-4 | 变色≥3 | ＞3 | 4.0～8.5 | 6.4 | 经向 ≥220 纬向 ≥220 | 经向 730 纬向 300 | 19.8 | 1级（正常可燃性） | 符合
[9 empty] | 床单 长≥ -2.5 宽≥ -2.5 | 长-1.8宽-1.1
[9 empty] | 被套 长≥ -2.5 宽≥ -2.5 | 长-0.9 宽-0.7
4 | 罗莱生活科技股份有限公司 | LOVO HOME 乐优家 | 枕套：48cm×74cm 床单：260cm×245cm 被套：220cm×240cm | 合格品/B类 | 京东商城 罗莱生活自营旗舰店 | 499 | 枕套、被套： 面里料： 棉 100 床单： 面料： 棉 100 | 枕套、被套： 面里料： 棉 100 床单： 面料： 棉 100 | 床单 长≥ -2.5 宽≥ -2.5 | 长-1.2宽-0.8 | 经向±5.0纬向±5.0 | 经向 -2.7 纬向 -3.2 | 变色 ≥3 沾色 ≥3 | 变色 4-5 沾色 4-5 | 变色 ≥3 沾色 ≥3 | 变色 4-5 沾色 4 | 变色 ≥3 沾色 ≥3 | 变色 4-5 沾色 4 | 变色 ≥3 沾色 ≥3 | 变色 4-5 沾色 4 | ≥3 | 4 | ≥2-3 | 3-4 | 变色≥3 | ＞3 | 4.0～8.5 | 5.7 | 经向 ≥220 纬向 ≥220 | 经向 460 纬向 260 | 17.0 | 1级（正常可燃性） | 符合
[9 empty] | 被套 长≥ -2.5 宽≥ -2.5 | 长-0.5 宽-0.7
5 | 北京红缘坊商贸有限公司 | Shengwei 胜伟 | 床单：230×250cm 枕套：48×74cm 被套：200×230cm | 合格品/B类 | 京东商城 胜伟家纺自营旗舰店 | 239 | 棉 100 | 棉 100 | 枕套 长≥ -3.5 宽≥ -3.5 | 长-3.1宽-0.6 | 经向±5.0纬向±5.0 | 经向 -4.2 纬向 -3.8 | 变色 ≥3 沾色 ≥3 | 变色 4-5 沾色 4-5 | 变色 ≥3 沾色 ≥3 | 变色 4-5 沾色 4-5 | 变色 ≥3 沾色 ≥3 | 变色 4-5 沾色 4-5 | 变色 ≥3 沾色 ≥3 | 变色 4-5 沾色 4-5 | ≥3 | 4 | ≥2-3 | 2-3 | 变色≥3 | ＞3 | 4.0～8.5 | 5.9 | 经向 ≥220 纬向 ≥220 | 经向 520 纬向 240 | 14.4 | 1级（正常可燃性） | 符合
[9 empty] | 床单 长≥ -2.5 宽≥ -2.5 | 长-0.7宽+0.1
[9 empty] | 被套 长≥ -2.5 宽≥ -2.5 | 长+1.8 宽-0.5
6 | 特许制造商：南通舒怀纺织品有限公司 总经销商：安睡宝（上海）家用纺织品有限公司 | 安睡寶 | S61231AS 枕套：48cm×74cm 床单：260cm×245cm 被套：220cm×240cm | 合格品/B类 | 京东商城 安睡宝京东自营旗舰店 | 699 | 棉 100 | 棉 100 | 枕套 长≥ -3.5 宽≥ -3.5 | 长-1.8宽-0.6 | 经向±5.0纬向±5.0 | 经向 -0.9 纬向 -1.8 | 变色 ≥3 沾色 ≥3 | 变色 4-5 沾色 4-5 | 变色 ≥3 沾色 ≥3 | 变色 4-5 沾色 4-5 | 变色 ≥3 沾色 ≥3 | 变色 4-5 沾色 4-5 | 变色 ≥3 沾色 ≥3 | 变色 4-5 沾色 4-5 | ≥3 | 4-5 | ≥2-3 | 4-5 | 变色≥3 | ＞3 | 4.0～8.5 | 6.4 | 经向 ≥220 纬向 ≥220 | 经向 470 纬向 260 | 12.0 | 1级（正常可燃性） | 符合
[9 empty] | 床单 长≥ -2.5 宽≥ -2.5 | 长-1.6宽-2.5
[9 empty] | 被套 长≥ -2.5 宽≥ -2.5 | 长-0.1 宽-0.8
7 | 多喜爱家纺股份有限公司监制 | 多喜爱 | 被袋：229cm×230cm 床单：260cm×260cm 枕袋：74cm×48cm | 合格品/B类 | 京东商城 多喜爱家纺自营旗舰店 | 699 | 棉 100 | 棉 100 | 枕袋 长≥ -3.5 宽≥ -3.5 | 长-1.8宽-2.0 | 经向±5.0纬向±5.0 | 经向 -1.1 纬向 -2.0 | 变色 ≥3 沾色 ≥3 | 变色 4-5 沾色 4-5 | 变色 ≥3 沾色 ≥3 | 变色 4-5 沾色 4-5 | 变色 ≥3 沾色 ≥3 | 变色 4-5 沾色 4-5 | 变色 ≥3 沾色 ≥3 | 变色 4-5 沾色 4-5 | ≥3 | 4-5 | ≥2-3 | 4-5 | 变色≥3 | ＞3 | 4.0～8.5 | 6.7 | 经向 ≥220 纬向 ≥220 | 经向 640 纬向 280 | 12.1 | 1级（正常可燃性） | 符合
[9 empty] | 床单 长≥ -2.5 宽≥ -2.5 | 长+0.1宽-0.3
[9 empty] | 被袋 长≥ -2.5 宽≥ -2.5 | 长+0.3宽-0.1
8 | 品牌商：皮尔·卡丹中国总代理 比斯特国际贸易（上海）有限公司 生产制造商：南通钥织纺织品有限公司 | pierre cardin | PC09J20001 枕套：48cm×74cm 被套：200cm×230cm 床单：245cm×250cm | 合格品/B类 | 京东商城 皮尔卡丹自营专卖店 | 339 | 棉 100 | 色织格面料： 棉 100 灰色面料： 棉 100 | 枕套 长≥ -3.5 宽≥ -3.5 | 长-5.4宽-0.2 | 经向±5.0纬向±5.0 | 色织格面料 经向 -2.0 纬向 -3.6 灰色面料 经向 -1.9 纬向 -1.3 | 变色 ≥3 沾色 ≥3 | 色织格面料 变色 4-5 沾色 4-5 灰色面料 变色 4-5 沾色 4-5 | 变色 ≥3 沾色 ≥3 | 色织格面料 变色 4-5 沾色 4-5 灰色面料 变色 4-5 沾色 4-5 | 变色 ≥3 沾色 ≥3 | 色织格面料 变色 4-5 沾色 4-5 灰色面料 变色 4-5 沾色 4-5 | 变色 ≥3 沾色 ≥3 | 色织格面料 变色 4-5 沾色 4-5 灰色面料 变色 4-5 沾色 4-5 | ≥3 | 色织格面料 4-5 灰色面料 4-5 | ≥2-3 | 色织格面料 3-4 灰色面料 4 | 变色≥3 | 色织格面料 3 灰色面料 3 | 4.0～8.5 | 色织格面料 6.7 | 经向 ≥220 纬向 ≥220 | 色织格面料 经向 220 纬向 350 灰色面料 经向 420 纬向 360 | 色织格面料 12.9 灰色面料14.5 | 色织格面料 1级（正常可燃性） 灰色面料 1级（正常可燃性） | 符合
[9 empty] | 床单 长≥ -2.5 宽≥ -2.5 | 长+0.5宽-0.4 | [17 empty] | 灰色面料8.8
[9 empty] | 被套 长≥ -2.5 宽≥ -2.5 | 长-0.5 宽-1.0
9 | 湖南梦洁家纺股份有限公司 | MAISON 梦洁美颂 | 型号： 1050100102（迷情托斯卡纳） 短枕套：50cm×70cm 被套：248cm×248cm 床单：260cm×245cm | 合格品/B类 | 京东商城 梦洁家纺自营旗舰店 | 623 | 棉 100 | 棉 100 | 枕套 （小件产品）长±3.5 宽±3.5 | 长-3.3宽-2.8 | 经向±5.0纬向±5.0 | 经向 -2.2 纬向 -3.4 | 变色 ≥3 沾色 ≥3 | 变色 4-5 沾色 4-5 | 变色 ≥3 沾色 ≥3 | 变色 4-5 沾色 4-5 | 变色 ≥3 沾色 ≥3 | 变色 4-5 沾色 4 | 变色 ≥3 沾色 ≥3 | 变色 4-5 沾色 4 | ≥3 | 4 | ≥2（深色） | 2-3 | 变色≥3 | ＞3 | 4.0～8.5 | 6.8 | 经向 ≥200 纬向 ≥200 | 经向 650 纬向 380 | 20.7 | 1级（正常可燃性） | 符合
[9 empty] | 床单 长≥ -2.5 宽≥ -2.5 | 长-2.5宽-2.1
[9 empty] | 被套（大件产品） 长-2.5～+3.5 宽-2.5～+3.5 | 长-1.6 宽-2.5
10 | 无锡自然家居针纺织品有限公司（监制） 制造商：南通三盈家纺有限公司 | 雅鹿·自由自在 | SXMSJT-059 被套：200×230cm 床笠：180×200cm 枕套：48×74cm | 合格品/B类 | 京东商城 雅鹿自由自在自营家纺旗舰店 | 388 | 棉 100 | 棉 100 | 枕套 长≥ -3.5 宽≥ -3.5 | 长-1.9宽-0.3 | 经向±5.0纬向±5.0 | 经向 -2.8 纬向 -1.8 | 变色 ≥3 沾色 ≥3 | 变色 4-5 沾色 4-5 | 变色 ≥3 沾色 ≥3 | 变色 4-5 沾色 4-5 | 变色 ≥3 沾色 ≥3 | 变色 4-5 沾色 4-5 | 变色 ≥3 沾色 ≥3 | 变色 4-5 沾色 4-5 | ≥3 | 4-5 | ≥2-3 | 4 | 变色≥3 | ＞3 | 4.0～8.5 | 6.8 | 经向 ≥220 纬向 ≥220 | 经向 400 纬向 400 | 12.5 | 1级（正常可燃性） | 符合
[9 empty] | 床笠 长≥ -2.5 宽≥ -2.5 | 长+2.5宽+1.6
[9 empty] | 被套 长≥ -2.5 宽≥ -2.5 | 长0 宽+1.1
11 | 紫罗兰家纺科技股份有限公司 | 紫罗兰 | 被套：220cm×240cm±3cm 床单：250cm×270cm±3cm 枕套：48cm×74cm | 合格品/B类 | 天猫商城 紫罗兰官方旗舰店 | 389 | 面料： 棉 40±5.0 聚酯纤维 60±5.0 里料： 棉 100 | 枕套、被套： 面料（提花）： 棉 39.8 聚酯纤维 60.2 里料（斜纹）： 棉 100 床单（斜纹）： 棉 100 | 枕套 长≥ -3.5 宽≥ -3.5 | 长-3.0宽-0.5 | 经向±5.0纬向±5.0 | 提花面料 经向 -0.1 纬向 -1.7 斜纹面料 经向 -2.9 纬向 -1.6 | 变色 ≥3 沾色 ≥3 | 提花面料 变色 4-5 沾色 4-5 斜纹面料 变色 4-5 沾色 4-5 | 变色 ≥3 沾色 ≥3 | 提花面料 变色 4-5 沾色 4-5 斜纹面料 变色 4-5 沾色 4-5 | 变色 ≥3 沾色 ≥3 | 提花面料 变色 4-5 沾色 4-5 斜纹面料 变色 4-5 沾色 4-5 | 变色 ≥3 沾色 ≥3 | 提花面料 变色 4-5 沾色 4-5 斜纹面料 变色 4-5 沾色 4-5 | ≥3 | 提花面料 4-5 斜纹面料 4-5 | ≥2-3 | 提花面料 4-5 斜纹面料 4-5 | 变色≥3 | 提花面料＞3 斜纹面料 ＞3 | 4.0～8.5 | 提花面料 5.1 斜纹面料5.3 | 经向 ≥220 纬向 ≥220 | 提花面料 经向 1400 纬向 360 斜纹面料 经向 520 纬向 260 | 提花面料 14.3 斜纹面料33.9 | 提花面料 1级（正常可燃性） 斜纹面料 1级（正常可燃性） | 5.维护方法 耐久标与合格证维护符号标注不一致。
[9 empty] | 床单 长≥ -2.5 宽≥ -2.5 | 长-0.2宽+2.2
[9 empty] | 被套 长≥ -2.5 宽≥ -2.5 | 长+7.4 宽+3.4
12 | 上海乔德福莱蒙德家居有限公司（经销） 乔德（南通）纺织品有限公司（制造） | JOES HOME 乔德家纺 | 02090101130 被套：220cm×240cm 床单：270cm×245cm 枕套：48cm×74cm | 合格品/B类 | 天猫商城 乔德官方旗舰店 | 708 | 棉 100 （装饰部分除外） | 棉 100 （装饰部分除外） | 枕套 长≥ -3.5 宽≥ -3.5 | 长-1.7宽-1.7 | 经向±5.0纬向±5.0 | 经向 -2.2 纬向 -2.1 | 变色 ≥3 沾色 ≥3 | 变色 4-5 沾色 4-5 | 变色 ≥3 沾色 ≥3 | 变色 4-5 沾色 4-5 | 变色 ≥3 沾色 ≥3 | 变色 4-5 沾色 4-5 | 变色 ≥3 沾色 ≥3 | 变色 4-5 沾色 4-5 | ≥3 | 4-5 | ≥2-3 | 4 | 变色≥3 | ＞3 | 4.0～8.5 | 7.1 | 经向 ≥220 纬向 ≥220 | 经向 720 纬向 390 | 13.7 | 1级（正常可燃性） | 符合
[9 empty] | 床单 长≥ -2.5 宽≥ -2.5 | 长-1.9宽-0.3
[9 empty] | 被套 长≥ -2.5 宽≥ -2.5 | 长+0.3 宽0
13 | 山东金号织业有限公司 | 依诗家 | CP205T-1/04 枕套：48cm×74cm 床单：245cm×248cm 被套：200cm×230cm | 合格品/B类 | 天猫商城 金号官方旗舰店 | 440 | 棉 100 （装饰部分除外） | 棉 100 （装饰部分除外） | 枕套 长≥ -3.5 宽≥ -3.5 | 长+0.9宽0 | 经向±5.0纬向±5.0 | 经向 -2.9 纬向 -1.6 | 变色 ≥3 沾色 ≥3 | 变色 4-5 沾色 4-5 | 变色 ≥3 沾色 ≥3 | 变色 4-5 沾色 4-5 | 变色 ≥3 沾色 ≥3 | 变色 4-5 沾色 4-5 | 变色 ≥3 沾色 ≥3 | 变色 4-5 沾色 4-5 | ≥3 | 4-5 | ≥2-3 | 4 | 变色≥3 | ＞3 | 4.0～8.5 | 5.8 | 经向 ≥220 纬向 ≥220 | 经向 630 纬向 260 | 14.8 | 1级（正常可燃性） | 符合
[9 empty] | 床单 长≥ -2.5 宽≥ -2.5 | 长+1.3宽+1.1
[9 empty] | 被套 长≥ -2.5 宽≥ -2.5 | 长+10.3 宽+1.0
14 | 深圳市雅兰家纺科技有限公司 生产商：惠州市宝雅家居用品有限公司 | AIRLAND雅蘭 | 被套：230×230cm 枕套：48×74cm 床单：260×250cm | 合格品/B类 | 天猫商城 雅兰家纺旗舰店 | 459 | 被套、枕套： 面料： 经向： 聚酯纤维 100 纬向： 棉 50±5.0 再生纤维素纤维 50±5.0 底料： 棉 100 床单： 面料： 棉 100 | 被套、枕套： 面料（提花）： 经向： 聚酯纤维 100 纬向： 棉 52.1 再生纤维素纤维 47.9 底料（斜纹）： 棉 100 床单： 面料（斜纹）： 棉 100 | 枕套 长≥ -3.5 宽≥ -3.5 | 长-0.9宽-1.9 | 经向±5.0纬向±5.0 | 提花面料 经向 -0.5 纬向 -1.8 斜纹面料 经向 -2.2 纬向 -2.3 | 变色 ≥3 沾色 ≥3 | 提花面料 变色 4-5 沾色 4-5 斜纹面料 变色 4-5 沾色 4-5 | 变色 ≥3 沾色 ≥3 | 提花面料 变色 4-5 沾色 4-5 斜纹面料 变色 4-5 沾色 4-5 | 变色 ≥3 沾色 ≥3 | 提花面料 变色 4-5 沾色 4-5 斜纹面料 变色 4-5 沾色 4-5 | 变色 ≥3 沾色 ≥3 | 提花面料 变色 4-5 沾色 4-5 斜纹面料 变色 4-5 沾色 4-5 | ≥3 | 提花面料 4-5 斜纹面料 4-5 | ≥2-3 | 提花面料 4-5 斜纹面料 4-5 | 变色≥3 | 提花面料＞3 斜纹面料 ＞3 | 4.0～8.5 | 提花面料 4.9 斜纹面料5.3 | 经向 ≥220 纬向 ≥220 | 提花面料 经向 1100 纬向 360 斜纹面料 经向 610 纬向 300 | 提花面料 12.7 斜纹面料9.0 | 提花面料 1级（正常可燃性） 斜纹面料 1级（正常可燃性） | 符合
[9 empty] | 床单 长≥ -2.5 宽≥ -2.5 | 长+0.5宽-1.6
[9 empty] | 被套 长≥ -2.5 宽≥ -2.5 | 长+0.2宽-0.7
15 | 上海孚日家纺科技有限公司 | 孚日家纺 | FR14-Y-1032QD枕套：48cm×74cm 被套：220cm×240cm 床单：260cm×245cm | 合格品/B类 | 天猫商城 孚日官方旗舰店 | 419 | 棉 100 （刺绣线及装饰部分除外） | 棉 100 （刺绣线及装饰部分除外） | / | / | / | 经向 -2.6 纬向 -1.6 | / | 变色 4-5 沾色 4-5 | 变色 ≥3 沾色 ≥3 | 变色 4-5 沾色 4-5 | 变色 ≥3 沾色 ≥3 | 变色 4-5 沾色 4 | 变色 ≥3 沾色 ≥3 | 变色 4-5 沾色 4-5 | ≥3 | 4-5 | / | 2-3 | 变色≥3 | ＞3 | 4.0～8.5 | 7.0 | / | 经向 470 纬向 420 | 23.2 | 1级（正常可燃性） | 符合
16 | 江苏梦兰集团有限公司 | 梦兰 | ED57033W-51 床单：260cm×245cm 被套：220cm×240cm 枕套：48cm×74cm | 合格品/B类 | 天猫商城 梦兰家纺旗舰店 | 549 | 被套、枕套： 套面： 聚酯纤维 50±5.0 棉 25±5.0 粘纤 25±5.0 套底： 棉 100 床单： 面料： 棉 100 | 被套、枕套： 套面（提花）： 聚酯纤维 49.6 棉 27.8 粘纤 22.6 套底（斜纹）： 棉 100 床单： 面料（斜纹）： 棉 100 | 枕套 长≥ -3.5 宽≥ -3.5 | 长-0.5宽+0.8 | 经向±5.0纬向±5.0 | 提花面料 经向 -0.4 纬向 -1.8 斜纹面料 经向 -1.2 纬向 -1.6 | 变色 ≥3 沾色 ≥3 | 提花面料 变色 4-5 沾色 4-5 斜纹面料 变色 4-5 沾色 4-5 | 变色 ≥3 沾色 ≥3 | 提花面料 变色 4-5 沾色 4-5 斜纹面料 变色 4-5 沾色 4-5 | 变色 ≥3 沾色 ≥3 | 提花面料 变色 4-5 沾色 4-5 斜纹面料 变色 4-5 沾色 4-5 | 变色 ≥3 沾色 ≥3 | 提花面料 变色 4-5 沾色 4-5 斜纹面料 变色 4-5 沾色 4-5 | ≥3 | 提花面料 4-5 斜纹面料 4-5 | ≥2-3 | 提花面料 4-5 斜纹面料 4-5 | 变色≥3 | 提花面料＞3 斜纹面料 ＞3 | 4.0～8.5 | 提花面料 6.4 斜纹面料7.2 | 经向 ≥220 纬向 ≥220 | 提花面料 经向 1100 纬向 320 斜纹面料 经向 630 纬向 280 | 提花面料 15.7 斜纹面料27.0 | 提花面料 1级（正常可燃性） 斜纹面料 1级（正常可燃性） | 符合
[9 empty] | 床单 长≥ -2.5 宽≥ -2.5 | 长-2.0宽-0.5
[9 empty] | 被套 长≥ -2.5 宽≥ -2.5 | 长+2.0 宽-1.4
17 | 南京莫凡家纺有限公司 | 莫凡 | 被套：200×230（cm） 床单：245×250（cm） 枕套：48×74（cm） | /B类 | 天猫商城 莫凡家纺旗舰 | 339 | 面料： 莱赛尔 100 里料： 莱赛尔 100 | 面料： 莱赛尔纤维 100 里料： 莱赛尔纤维 100 | 枕套 长≥ -3.5 宽≥ -3.5 | 长+1.1宽+2.4 | 经向±5.0纬向±5.0 | 经向 -2.8 纬向 -3.0 | 变色 ≥3 沾色 ≥3 | 变色 4-5 沾色 4-5 | 变色 ≥3 沾色 ≥3 | 变色 4-5 沾色 4-5 | 变色 ≥3 沾色 ≥3 | 变色 4-5 沾色 4-5 | 变色 ≥3 沾色 ≥3 | 变色 4-5 沾色 4-5 | ≥3 | 4-5 | ≥2-3 | 4-5 | 变色≥3 | ＞3 | 4.0～8.5 | 6.2 | 经向 ≥220 纬向 ≥220 | 经向 1200 纬向 560 | 12.1 | 1级（正常可燃性） | 符合
[9 empty] | 床单 长≥ -2.5 宽≥ -2.5 | 长+0.2宽+2.0
[9 empty] | 被套 长≥ -2.5 宽≥ -2.5 | 长+0.2 宽+0.5
18 | 生产商：江苏鼎禄纺织品有限公司 南通科莎纺织品有限公司（监制销售） | KOSA 科莎 | 被套：220cm×240cm 床单：250cm×270cm 枕套：48cm×74cm | 合格品/B类 | 店天猫商城 科莎旗舰店 | 398 | 棉 100 | 蓝色面料： 棉 100 黄色面料： 棉 100 | 枕套 长≥ -3.5 宽≥ -3.5 | 长-2.9宽+0.5 | 经向±5.0纬向±5.0 | 蓝色面料 经向 -0.8 纬向 -2.6 黄色面料 经向 -1.8 纬向 -3.4 | 变色 ≥3 沾色 ≥3 | 蓝色面料 变色 4-5 沾色 4-5 黄色面料 变色 4-5 沾色 4-5 | 变色 ≥3 沾色 ≥3 | 蓝色面料 变色 4-5 沾色 4 黄色面料 变色 4-5 沾色 4-5 | 变色 ≥3 沾色 ≥3 | 蓝色面料 变色 4-5 沾色 4 黄色面料 变色 4-5 沾色 4-5 | 变色 ≥3 沾色 ≥3 | 蓝色面料 变色 4-5 沾色 4 黄色面料 变色 4-5 沾色 4-5 | ≥3 | 蓝色面料 4-5 黄色面料 4-5 | ≥2-3 | 蓝色面料 3-4 黄色面料 4-5 | 变色≥3 | 蓝色面料＞3 黄色面料 ＞3 | 4.0～8.5 | 蓝色面料 5.3 黄色面料6.0 | 经向 ≥220 纬向 ≥220 | 蓝色面料 经向 760 纬向 290 黄色面料 经向 760 纬向 300 | 蓝色面料 14.1 黄色面料14.1 | 蓝色面料 1级（正常可燃性） 黄色面料 1级（正常可燃性） | 符合
[9 empty] | 床单 长≥ -2.5 宽≥ -2.5 | 长-1.9宽-1.4
[9 empty] | 被套 长≥ -2.5 宽≥ -2.5 | 长+0.4 宽+0.5
19 | 上海凡宝电子商务有限公司监制 制造商：南通富玖纺织品科技有限公司 | 金喜路家纺 | 枕套：48×74±1.5（cm） 被套：200×230cm 床单：245×250±3（cm） 靠垫：60×60cm（合格证明示） | 合格品/B类 | 天猫商城 金喜路家纺旗舰店 | 579 | 面料1： 棉 40±5.0 聚酯纤维 60±5.0 面料2： 棉 100 | 面料1（提花）： 棉 42.8 聚酯纤维 57.2 面料2（斜纹）： 棉 100 | 枕套 长≥ -3.5 宽≥ -3.5 | 长-1.2宽-0.9 | 经向±5.0纬向±5.0 | 提花面料 经向 -1.0 纬向 -1.5 斜纹面料 经向 -1.9 纬向 -4.0 | 变色 ≥3 沾色 ≥3 | 提花面料 变色 4-5 沾色 4-5 斜纹面料 变色 4-5 沾色 4-5 | 变色 ≥3 沾色 ≥3 | 提花面料 变色 4-5 沾色 4-5 斜纹面料 变色 4-5 沾色 4-5 | 变色 ≥3 沾色 ≥3 | 提花面料 变色 4-5 沾色 4-5 斜纹面料 变色 4-5 沾色 4-5 | 变色 ≥3 沾色 ≥3 | 提花面料 变色 4-5 沾色 4-5 斜纹面料 变色 4-5 沾色 4-5 | ≥3 | 提花面料 4-5 斜纹面料 4-5 | ≥2-3 | 提花面料 3 斜纹面料 3-4 | 变色≥3 | 提花面料＞3 斜纹面料 ＞3 | 4.0～8.5 | 提花面料 7.6 斜纹面料8.3 | 经向 ≥220 纬向 ≥220 | 提花面料 经向 1300 纬向 350 斜纹面料 经向 710 纬向 260 | 提花面料 13.3 斜纹面料13.5 | 提花面料 1级（正常可燃性） 斜纹面料 1级（正常可燃性） | 3.产品号型或规格 耐久标未标注靠垫的产品规格。 5.维护方法 耐久标与合格证维护符号标注不一致。
[9 empty] | 床单 长≥ -2.5 宽≥ -2.5 | 长-1.7宽-1.2
[9 empty] | 被套 长≥ -2.5 宽≥ -2.5 | 长-1.1 宽-1.1
[9 empty] | 靠垫 长≥ -3.5 宽≥ -3.5 | 长-2.8 宽0
20 | 商标授权人：北极绒（上海）纺织科技发展有限公司 生产商：南通龙翎纺织品有限公司 | 北极绒 | 被套：200×230cm 床单：245×250cm 枕套：48×74cm | 合格品/B类 | 天猫商城 北极绒套件旗舰店 | 599 | 棉 100 | 棉 100 | 床单 长≥ -2.5 宽≥ -2.5 | 长-0.5宽+0.3 | 经向±5.0纬向±5.0 | 经向 -1.1 纬向 -1.4 | 变色 ≥3 沾色 ≥3 | 变色 4-5 沾色 4-5 | 变色 ≥3 沾色 ≥3 | 变色 4-5 沾色 4-5 | 变色 ≥3 沾色 ≥3 | 变色 4-5 沾色 4-5 | 变色 ≥3 沾色 ≥3 | 变色 4-5 沾色 4-5 | ≥3 | 4-5 | ≥2-3 | 4 | 变色≥3 | ＞3 | 4.0～8.5 | 4.7 | 经向 ≥220 纬向 ≥220 | 经向 850 纬向 320 | 18.0 | 1级（正常可燃性） | 符合
[9 empty] | 被套 长≥ -2.5 宽≥ -2.5 | 长-0.6 宽+0.9
21 | 浪莎针织有限公司（家纺部） | 浪莎 | LSQ-T0019-L 被套：220*240cm（吊牌标注） 床单：250*270cm（吊牌标注） 枕套：48cm*74cm±3cm（耐久标标注） | 合格品/B类 | 天猫商城 浪莎家纺旗舰店 | 459 | 棉 100 | 棉 100 | 床单 长≥ -2.5 宽≥ -2.5 | 长-2.3宽-0.4 | 经向±5.0纬向±5.0 | 经向 -1.7 纬向 -1.6 | 变色 ≥3 沾色 ≥3 | 变色 4-5 沾色 4-5 | 变色 ≥3 沾色 ≥3 | 变色 4-5 沾色 4-5 | 变色 ≥3 沾色 ≥3 | 变色 4-5 沾色 4-5 | 变色 ≥3 沾色 ≥3 | 变色 4-5 沾色 4-5 | ≥3 | 4-5 | ≥2-3 | 3-4 | 变色≥3 | ＞3 | 4.0～8.5 | 6.0 | 经向 ≥220 纬向 ≥220 | 经向 730 纬向 260 | 13.5 | 1级（正常可燃性） | 3.产品号型或规格 被套、床单的耐久标标注多个产品规格未明示。
[9 empty] | 被套 长≥ -2.5 宽≥ -2.5 | 长+0.2 宽-0.7
22 | 南通润硕纺织品有限公司 | PLANTINUM | 被套：200cm×230cm 床单：245cm×250cm 枕套：48cm×74cm | 合格品（灰色吊牌标注） 一等品（白色吊牌标注） /B类 | 天猫商城 艾do家纺旗舰店 | 600 | 耐久标标注： COTTON 100 吊牌标注： 棉 100 | 面料（蓝色）： 棉 100 面料（红色）： 棉 100 | 床单 长≥ -2.5 宽≥ -2.5 | 长+0.6宽-1.2 | 经向±5.0纬向±5.0 | 蓝色面料 经向 -3.3 纬向 -1.9 红色面料 经向 -3.3 纬向 -2.3 | 变色 ≥3 沾色 ≥3 | 蓝色面料 变色 4-5 沾色 4-5 红色面料 变色 4-5 沾色 4-5 | 变色 ≥3 沾色 ≥3 | 蓝色面料 变色 4-5 沾色 4-5 红色面料 变色 4-5 沾色 4-5 | 变色 ≥3 沾色 ≥3 | 蓝色面料 变色 4-5 沾色 4-5 红色面料 变色 4-5 沾色 4-5 | 变色 ≥3 沾色 ≥3 | 蓝色面料 变色 4-5 沾色 4-5 红色面料 变色 4-5 沾色 4-5 | ≥3 | 蓝色面料 4-5 红色面料 4-5 | ≥2-3 | 蓝色面料 2-3 红色面料 3 | 变色≥3 | 蓝色面料＞3 红色面料 ＞3 | 4.0～8.5 | 蓝色面料 7.2 红色面料6.1 | 经向 ≥220 纬向 ≥220 | 蓝色面料 经向 670 纬向 280 红色面料 经向 660 纬向 260 | 蓝色面料 34.0 红色面料26.9 | 蓝色面料 1级（正常可燃性） 红色面料 1级（正常可燃性） | 4.纤维成分及含量 耐久标纤维成分及含量标注不规范。
[9 empty] | 被套 长≥ -2.5 宽≥ -2.5 | 长+0.3 宽-0.5
23 | 销售商名称：上海野派电子商务有限公司 | 野兽派 | 产品编号： 411162030 被套：200*230cm 床单：230*250cm 枕套：48*74cm | 合格品/B类 | 天猫商城 THEBEAST野兽派官方旗舰店 | 594 | 棉 100 辅料除外 | 棉 100 辅料除外 | 枕套 长≥ -3.5 宽≥ -3.5 | 长-1.6宽+1.2 | 经向±5.0纬向±5.0 | 经向 -1.6 纬向 -1.8 | 变色 ≥3 沾色 ≥3 | 变色 4-5 沾色 4-5 | 变色 ≥3 沾色 ≥3 | 变色 4-5 沾色 4-5 | 变色 ≥3 沾色 ≥3 | 变色 4-5 沾色 4-5 | 变色 ≥3 沾色 ≥3 | 变色 4-5 沾色 4-5 | ≥3 | 4-5 | ≥2-3 | 4 | 变色≥3 | ＞3 | 4.0～8.5 | 6.7 | 经向 ≥220 纬向 ≥220 | 经向 650 纬向 340 | 16.6 | 1级（正常可燃性） | 符合
[9 empty] | 床单 长≥ -2.5 宽≥ -2.5 | 长-1.3宽-0.2
[9 empty] | 被套 长≥ -2.5 宽≥ -2.5 | 长-0.5 宽-0.8
24 | / | MR.SLEEP/觉先生 | MR.SLEEP-006 枕套：48×74cm 被套：200×230cm 床单：250×240cm | 合格品/B类 | 天猫商城 觉先生家居旗舰店 | 648 | 棉 100 | 枕套、被套（红白条）： 棉 100 床单（灰色）： 棉 100 | 枕套 长≥ -3.5 宽≥ -3.5 | 长0 宽+0.3 | 经向±5.0纬向±5.0 | 红白条面料 经向 -2.2 纬向 -1.9 灰色面料 经向 -2.4 纬向 -1.5 | 变色 ≥3 沾色 ≥3 | 红白条面料 变色 4-5 沾色 4-5 灰色面料 变色 4-5 沾色 4-5 | 变色 ≥3 沾色 ≥3 | 红白条面料 变色 4-5 沾色 4-5 灰色面料 变色 4-5 沾色 4-5 | 变色 ≥3 沾色 ≥3 | 红白条面料 变色 4-5 沾色 4-5 灰色面料 变色 4-5 沾色 4-5 | 变色 ≥3 沾色 ≥3 | 红白条面料 变色 4-5 沾色 4-5 灰色面料 变色 4-5 沾色 4-5 | ≥3 | 红白条面料 4-5 灰色面料 4-5 | ≥2-3 | 红白条面料 4 灰色面料 4-5 | 变色≥3 | 红白条面料 ＞3 灰色面料 ＞3 | 4.0～8.5 | 红白条面料 6.0 灰色面料6.2 | 经向 ≥220 纬向 ≥220 | 红白条面料 经向 250 纬向 260 灰色面料 经向 310 纬向 290 | 红白条面料 16.1 灰色面料15.0 | 红白条面料 1级（正常可燃性） 灰色面料 1级（正常可燃性） | 1.制造者的名称和地址 无。
[9 empty] | 床单 长≥ -2.5 宽≥ -2.5 | 长0 宽-0.6
[9 empty] | 被套 长≥ -2.5 宽≥ -2.5 | 长+0.2 宽+1.1
25 | 南通星愿宝贝家纺有限公司 | 绣花夫人 | XH2159枕套：48×74cm 被套：220×240cm 床盖：250×270cm | 合格品/B类 | 天猫商城 绣花夫人旗舰店 | 685 | 耐久标标注： 枕套、被套： 面料： 棉 50±5.0 粘胶 50±5.0 里料： 棉 100 床盖： 面料： 棉 100 里料： 聚酯纤维 100 合格证标注： A面： 棉 100 （锦绣及绣花除外） B面： 棉 100 | 枕套、被套： 面料（提花）： 棉 62.4 粘纤 37.6 里料（斜纹）： 棉 100 床盖： 主面料： 棉 100 辅料： 聚酯纤维 100 里料： 聚酯纤维 100 填充物： 聚酯纤维 100 | 枕套 长≥ -2.5 宽≥ -2.5 | 长+0.6宽-0.6 | 经向±5.0纬向±5.0 | 提花面料 经向 -3.0 纬向 -3.0 斜纹面料 经向 -1.4纬向 -3.5 | 变色 ≥3 沾色 ≥3 | 提花面料 变色 4-5 沾色 4 斜纹面料 变色 4-5 沾色 4-5 | 变色 ≥3 沾色 ≥3 | 提花面料 变色 4-5 沾色 4 斜纹面料 变色 4-5 沾色 4-5 | 变色 ≥3 沾色 ≥3 | 提花面料 变色 4-5 沾色 3-4 斜纹面料 变色 4-5 沾色 4 | 变色 ≥3 沾色 ≥3 | 提花面料 变色 4-5 沾色 4 斜纹面料 变色 4-5 沾色 4 | ≥3 | 提花面料 4-5 斜纹面料 4 | ≥2-3 | 提花面料 3-4 斜纹面料 3-4 | 变色≥3 | 提花面料＞3 斜纹面料 ＞3 | 4.0～8.5 | 提花面料 5.1 斜纹面料7.2 | 经向 ≥220 纬向 ≥220 | 提花面料 经向 500 纬向 260 斜纹面料 经向 580 纬向 250 | 提花面料 25.6 斜纹面料13.5 | 提花面料 1级（正常可燃性） 斜纹面料 1级（正常可燃性） | 4.纤维成分及含量 耐久标与合格证标注的纤维成分及含量不一致。
[9 empty] | 被套 长≥ -2.5 宽≥ -2.5 | 长-0.2 宽-0.3
26 | 商标持有人：恒源祥（集团）有限公司 上海恒源祥家用纺织品有限公司 制造商：江阴市红柳被单厂有限公司 | 恒源祥 | 1460503 被套：200cm×230cm 床单：230cm×240cm 枕套：48cm×74cm | 合格品/B类 | 苏宁易购 恒源祥自营官方旗舰店 | 496 | 棉 100 | 棉 100 | 枕套 长≥ -3.5 宽≥ -3.5 | 长-0.2宽+1.1 | 经向±5.0纬向±5.0 | 经向 -2.1 纬向 +1.5 | 变色 ≥3 沾色 ≥3 | 变色 4-5 沾色 4-5 | 变色 ≥3 沾色 ≥3 | 变色 4-5 沾色 4-5 | 变色 ≥3 沾色 ≥3 | 变色 4-5 沾色 4 | 变色 ≥3 沾色 ≥3 | 变色 4-5 沾色 4 | ≥3 | 4-5 | ≥2-3 | 3-4 | 变色≥3 | ＞3 | 4.0～8.5 | 6.7 | 经向 ≥220 纬向 ≥220 | 经向 520 纬向 240 | 15.1 | 1级（正常可燃性） | 符合
[9 empty] | 床单 长≥ -2.5 宽≥ -2.5 | 长-0.4宽0
[9 empty] | 被套 长≥ -2.5 宽≥ -2.5 | 长-0.8 宽-1.3
27 | 上海华杏实业有限公司 | 迪士尼 | MG312 枕套：48×74cm 被套：150×200cm 床单：180×240cm | 合格品/B类 | 苏宁易购（自营） | 299 | 棉 100 | 棉 100 | 枕套 长≥ -3.5 宽≥ -3.5 | 长-2.2宽-3.5 | 经向±5.0纬向±5.0 | 经向 -1.2 纬向 -4.1 | 变色 ≥3 沾色 ≥3 | 变色 4-5 沾色 4-5 | 变色 ≥3 沾色 ≥3 | 变色 4-5 沾色 4 | 变色 ≥3 沾色 ≥3 | 变色 4-5 沾色 3-4 | 变色 ≥3 沾色 ≥3 | 变色 4-5 沾色 3-4 | ≥3 | 4 | ≥2-3 | 2-3 | 变色≥3 | ＞3 | 4.0～8.5 | 6.9 | 经向 ≥220 纬向 ≥220 | 经向 710 纬向 270 | 16.2 | 1级（正常可燃性） | 符合
[9 empty] | 床单 长≥ -2.5 宽≥ -2.5 | 长+0.3宽+0.4
[9 empty] | 被套 长≥ -2.5 宽≥ -2.5 | 长+3.1 宽+0.1
28 | 上海凯盛床上用品有限公司 | 凯盛家纺 | 被套：200×230（cm） 床单：245×245（cm） 单枕套：48×74（cm） | 合格品/B类 | 苏宁易购（自营） | 259 | 棉 100 | 棉 100 | 枕套 长≥ -3.5 宽≥ -3.5 | 长-2.7宽-1.4 | 经向±5.0纬向±5.0 | 经向 -1.3 纬向 -0.7 | 变色 ≥3 沾色 ≥3 | 变色 4-5 沾色 4-5 | 变色 ≥3 沾色 ≥3 | 变色 4-5 沾色 4-5 | 变色 ≥3 沾色 ≥3 | 变色 4-5 沾色 4-5 | 变色 ≥3 沾色 ≥3 | 变色 4-5 沾色 4-5 | ≥3 | 4-5 | ≥2-3 | 4-5 | 变色≥3 | ＞3 | 4.0～8.5 | 6.7 | 经向 ≥220 纬向 ≥220 | 经向 620 纬向 290 | 7.9 | 1级（正常可燃性） | 符合
[9 empty] | 床单 长≥ -2.5 宽≥ -2.5 | 长-0.9宽-1.4
[9 empty] | 被套 长≥ -2.5 宽≥ -2.5 | 长+0.1宽-0.5
29 | 凯诗风尚科技（苏州）股份有限公司 | 凯诗风尚 | 被套：200×240CM 床单：245×270CM 枕套：48×74CM | 合格品/B类 | 苏宁易购（自营） | 420 | 棉 70±5.0 再生纤维素纤维 30±5.0 | 棉 72.1 再生纤维素纤维 27.9 | 枕套 长≥ -3.5 宽≥ -3.5 | 长-0.8宽+2.1 | 经向±5.0纬向±5.0 | 经向 -1.6 纬向 -2.8 | 变色 ≥3 沾色 ≥3 | 变色 4-5 沾色 4-5 | 变色 ≥3 沾色 ≥3 | 变色 4-5 沾色 4 | 变色 ≥3 沾色 ≥3 | 变色 4-5 沾色 4 | 变色 ≥3 沾色 ≥3 | 变色 4-5 沾色 4 | ≥3 | 4-5 | ≥2-3 | 3-4 | 变色≥3 | ＞3 | 4.0～8.5 | 7.1 | 经向 ≥220 纬向 ≥220 | 经向420 纬向 240 | 12.8 | 1级（正常可燃性） | 符合
[9 empty] | 床单 长≥ -2.5 宽≥ -2.5 | 长-0.5宽-0.7
[9 empty] | 被套 长≥ -2.5 宽≥ -2.5 | 长+1.3 宽+8.3
30 | 商标授权人：南极电商（上海）有限公司 生产制造商：南通力同纺织品有限公司 | 南极人 | N3Q6J30313 床单：230×250cm 被套：200×230cm | 合格品/B类 | 苏宁易购（自营） | 199 | 棉 100 | 棉 100 | 床单 长≥ -2.5 宽≥ -2.5 | 长+0.6宽-1.8 | 经向±5.0纬向±5.0 | 经向 -4.0 纬向 -4.2 | 变色 ≥3 沾色 ≥3 | 变色 4-5 沾色 4 | 变色 ≥3 沾色 ≥3 | 变色 4-5 沾色 3-4 | 变色 ≥3 沾色 ≥3 | 变色 4-5 沾色 3-4 | 变色 ≥3 沾色 ≥3 | 变色 4-5 沾色 3-4 | ≥3 | 4 | ≥2-3 | 2-3 | 变色≥3 | ＞3 | 4.0～8.5 | 6.9 | 经向 ≥220 纬向 ≥220 | 经向540 纬向 200 | 13.3 | 1级（正常可燃性） | 3.产品号型或规格 未标注枕套产品规格。
[9 empty] | 被套 长≥ -2.5 宽≥ -2.5 | 长-0.3 宽-0.2
31 | 深圳市富安娜家居用品股份有限公司 | 馨而乐 | SN:CSQ0315 被套：203cm×229cm 床单：230cm×250cm 枕套：74cm×48cm | 合格品/B类 | 聚美优品 富安娜官方旗舰店 | 399 | 棉 100 | 棉 100 | 枕套 长≥ -3.5 宽≥ -3.5 | 长-0.3宽-2.6 | 经向±5.0纬向±5.0 | 经向 -4.3纬向 -2.4 | 变色 ≥3 沾色 ≥3 | 变色 4-5 沾色 4-5 | 变色 ≥3 沾色 ≥3 | 变色 4-5 沾色 4-5 | 变色 ≥3 沾色 ≥3 | 变色 4-5 沾色 4-5 | 变色 ≥3 沾色 ≥3 | 变色 4-5 沾色 4-5 | ≥3 | 4-5 | ≥2-3 | 4 | 变色≥3 | ＞3 | 4.0～8.5 | 5.4 | 经向 ≥220 纬向 ≥220 | 经向460 纬向 330 | 13.7 | 1级（正常可燃性） | 符合
[9 empty] | 床单 长≥ -2.5 宽≥ -2.5 | 长+0.1宽-0.6
[9 empty] | 被套 长≥ -2.5 宽≥ -2.5 | 长-1.5 宽-0.6
32 | 北京创锐文化传媒有限公司 | 聚美优品 | 床单：宽240×长250cm 被套：宽200×长230cm 枕套：宽48×长74cm | 合格品/B类 | 聚美优品 | 369 | 棉 100 | 棉 100 | 枕套 长≥ -3.5 宽≥ -3.5 | 长-2.9宽-3.2 | 经向±5.0纬向±5.0 | 经向 -4.0 纬向 -4.4 | 变色 ≥3 沾色 ≥3 | 水蓝 / 灰色条纹面料变色 4-5 沾色 4-5 | 变色 ≥3 沾色 ≥3 | 水蓝 / 灰色条纹面料变色 4-5 沾色 4-5 | 变色 ≥3 沾色 ≥3 | 水蓝 / 灰色条纹面料变色 4-5 沾色 4-5 | 变色 ≥3 沾色 ≥3 | 水蓝 / 灰色条纹面料变色 4-5 沾色 4-5 | ≥3 | 水蓝 / 灰色条纹面料4-5 | ≥2-3 | 水蓝 / 灰色条纹面料4-5 | 变色≥3 | 水蓝 / 灰色条纹面料＞3 | 4.0～8.5 | 水蓝 / 灰色条纹面料7.2 | / | / | 13.1 | 1级（正常可燃性） | 符合
[9 empty] | 床单 长≥ -2.5 宽≥ -2.5 | 长-1.0宽-2.2
[9 empty] | 被套 长≥ -2.5 宽≥ -2.5 | 长+1.1 宽-1.0 | [17 empty] | 水蓝色素色面料8.5
33 | 上海百丽丝家纺有限公司 | 百丽丝家纺 | AY5601-K04 被套：220cm×240cm 床单：270cm×245cm 枕套：48cm×74cm | 合格品/B类 | 唯品会 | 399 | 被套： 被面： 棉 100 被里： 棉 100 枕套： 中枕面： 棉 100 中枕里： 棉 100 床单： 棉 100 | 被套： 被面： 棉 100 被里： 棉 100 枕套： 中枕面： 棉 100 中枕里： 棉 100 床单： 棉 100 | / | / | / | 经向 -2.1 纬向 -1.7 | / | 变色 4-5 沾色 4-5 | 变色 ≥3 沾色 ≥3 | 变色 4-5 沾色 4 | 变色 ≥3 沾色 ≥3 | 变色 4-5 沾色 4 | 变色 ≥3 沾色 ≥3 | 变色 4-5 沾色 4 | ≥3 | 4-5 | / | 3-4 | / | / | 4.0～8.5 | 6.9 | / | 经向680 纬向 270 | 13.0 | 1级（正常可燃性） | 符合
34 | 当当网信息技术有限公司 | 当当优品家纺 | 被套：200×230CM 床单：250×230CM 枕套：48×74CM | 合格品/B类 | 当当网 当当优品自营旗舰店 | 499 | 棉 100 | 棉 100 | 枕套 长≥ -3.5 宽≥ -3.5 | 长-0.8宽-0.5 | 经向±5.0纬向±5.0 | 经向 -3.4 纬向 -3.0 | 变色 ≥3 沾色 ≥3 | 变色 4-5 沾色 4-5 | 变色 ≥3 沾色 ≥3 | 变色 4-5 沾色 4-5 | 变色 ≥3 沾色 ≥3 | 变色 4-5 沾色 4-5 | 变色 ≥3 沾色 ≥3 | 变色 4-5 沾色 4-5 | ≥3 | 4 | ≥2-3 | 3 | 变色≥3 | ＞3 | 4.0～8.5 | 6.0 | 经向 ≥220 纬向 ≥220 | 经向550 纬向 240 | 10.1 | 1级（正常可燃性） | 符合
[9 empty] | 床单 长≥ -2.5 宽≥ -2.5 | 长-0.2宽-0.1
[9 empty] | 被套 长≥ -2.5 宽≥ -2.5 | 长-1.2宽-1.2
35 | 南通腾科纺织品有限公司 | 囍人坊家纺 | 贴纸标注： 被套：200×230cm 床单：250×270cm 枕套：48×74cm×2 | 一等品/B类 | 国美在线 囍人坊旗舰店 | 622 | 贴纸标注： 面料： 蝉丝 20±5.0 棉 80±5.0 | 枕套、被套： 面料（提花）： 聚酯纤维 63.5 棉 36.5 里料（斜纹）： 棉 100 床单（斜纹）： 棉 100 | 枕套 长≥ -2.5 宽≥ -2.5 | 长-1.2宽-0.1 | 经向±4.0纬向±4.0 | 提花面料 经向 -1.6 纬向 -0.3 斜纹面料 经向 -3.5纬向 -2.0 | 变色 ≥3-4 沾色 ≥3-4 | 提花面料 变色 4-5 沾色 4-5 斜纹面料 变色 4-5 沾色 3-4 | 变色 ≥3 沾色 ≥3 | 提花面料 变色 4-5 沾色 4-5 斜纹面料 变色 4-5 沾色 3 | 变色 ≥3-4 沾色 ≥3-4 | 提花面料 变色 4-5 沾色 4-5 | 变色 ≥3-4 沾色 ≥3-4 | 提花面料 变色 4-5 沾色 4-5 | ≥3-4 | 提花面料 4 斜纹面料 4 | ≥3 | 提花面料 3 斜纹面料 3 | 变色≥4 | 提花面料＞4 斜纹面料 ＞4 | 4.0～8.5 | 提花面料 7.0 斜纹面料8.5 | 经向 ≥250 纬向 ≥250 | 提花面料 经向 260 纬向 1100 斜纹面料 经向 470 纬向 250 | 提花面料 12.8 斜纹面料15.9 | 提花面料 1级（正常可燃性） 斜纹面料 1级（正常可燃性） | 3.产品号型或规格 耐久标未标注产品规格。 4.纤维成分及含量 耐久标未标注纤维成分及含量， 贴纸的纤维名称标注不规范。 5.维护方法 无。
[9 empty] | 被套 长≥ -2.5 宽≥ -2.5 | 长-2.0 宽+0.1 | [7 empty] | 斜纹面料 变色 4-5 沾色 2-3 |  | 斜纹面料 变色 4-5 沾色 2-3
36 | 宁波博洋控股集团有限公司 | 博洋家纺 | W91704110201 床单：270×240cm 被套：220×240cm 枕套：48×74cm | 合格品/B类 | 亚马逊（自营） | 598 | 莱赛尔纤维 100 | 莱赛尔纤维 100 | 枕套 长≥ -3.5 宽≥ -3.5 | 长-1.8宽-0.5 | 经向±5.0纬向±5.0 | 经向 -2.1纬向 -2.4 | 变色 ≥3 沾色 ≥3 | 变色 4-5 沾色 4-5 | 变色 ≥3 沾色 ≥3 | 变色 4-5 沾色 4 | 变色 ≥3 沾色 ≥3 | 变色 4-5 沾色 4 | 变色 ≥3 沾色 ≥3 | 变色 4-5 沾色 4 | ≥3 | 4 | ≥2-3 | 3-4 | 变色≥3 | ＞3 | 4.0～8.5 | 5.2 | 经向 ≥220 纬向 ≥220 | 经向1100 纬向 540 | 12.4 | 1级（正常可燃性） | 符合
[9 empty] | 床单 长≥ -2.5 宽≥ -2.5 | 长+0.3宽+2.2
[9 empty] | 被套 长≥ -2.5 宽≥ -2.5 | 长+0.4 宽+0.1
37 | 上海红富士家纺有限公司 | 红富士 | 被套：200×230cm 床单：220×230cm 枕套：48×73cm | 合格品/B类 | 亚马逊（自营） | 236 | 被套、枕套： 面/里料： 棉 100 床单： 面料： 棉 100 | 被套、枕套： 面/里料： 棉 100 床单： 面料： 棉 100 | 枕套 长≥ -3.5 宽≥ -3.5 | 长-1.6宽-1.9 | 经向±5.0纬向±5.0 | 经向 -5.0纬向 -2.1 | 变色 ≥3 沾色 ≥3 | 变色 4-5 沾色 4-5 | 变色 ≥3 沾色 ≥3 | 变色 4-5 沾色 4 | 变色 ≥3 沾色 ≥3 | 变色 4-5 沾色 4 | 变色 ≥3 沾色 ≥3 | 变色 4-5 沾色 4 | ≥3 | 4 | ≥2-3 | 3 | 变色≥3 | ＞3 | 4.0～8.5 | 7.8 | 经向 ≥220 纬向 ≥220 | 经向520 纬向 230 | 14.9 | 1级（正常可燃性） | 符合
[9 empty] | 床单 长≥ -2.5 宽≥ -2.5 | 长-0.9宽-0.7
[9 empty] | 被套 长≥ -2.5 宽≥ -2.5 | 长-1.5 宽-1.5
38 | 深圳市富安娜家居用品股份有限公司 | 富安娜 | SN:NCQ0807ZC 被套：203cm×229cm 床单：230cm×250cm 枕套：74cm×48cm | 合格品/B类 | 亚马逊（自营） | 527 | 棉 100 | 棉 100 | 枕套 长≥ -3.5 宽≥ -3.5 | 长+0.2宽-1.1 | 经向±5.0纬向±5.0 | 经向 -2.2 纬向 -3.5 | 变色 ≥3 沾色 ≥3 | 变色 4-5 沾色 4-5 | 变色 ≥3 沾色 ≥3 | 变色 4-5 沾色 4-5 | 变色 ≥3 沾色 ≥3 | 变色 4-5 沾色 4-5 | 变色 ≥3 沾色 ≥3 | 变色 4-5 沾色 4-5 | ≥3 | 4 | ≥2-3 | 3-4 | 变色≥3 | ＞3 | 4.0～8.5 | 5.4 | 经向 ≥220 纬向 ≥220 | 经向550 纬向 250 | 13.5 | 1级（正常可燃性） | 符合
[9 empty] | 床单 长≥ -2.5 宽≥ -2.5 | 长+0.6宽+0.3
[9 empty] | 被套 长≥ -2.5 宽≥ -2.5 | 长+0.5 宽+0.1
39 | 澳西奴时尚纺织（上海）有限公司 特许制造商：苏州尤加丽纺织品有限公司(合格证) 特许制造商：苏州市维美家用纺织品厂（耐久标） | iNSPire | 床单：250×230cm 被套：200×230cm 枕套：48×74cm | 一等品/B类 | 亚马逊（自营） | 332 | 棉 100 | 棉 76.6 粘纤 23.4 | 枕套 长≥ -2.5 宽≥ -2.5 | 长+2.0宽+0.9 | 经向±4.0纬向±4.0 | 经向 -4.0 纬向 -2.8 | 变色 ≥3-4 沾色 ≥3-4 | 变色 4-5 沾色 4-5 | 变色 ≥3-4 沾色 ≥3-4 | 变色 4-5 沾色 4-5 | 变色 ≥3-4 沾色 ≥3-4 | 变色 4-5 沾色 4 | 变色 ≥3-4 沾色 ≥3-4 | 变色 4-5 沾色 4 | ≥3-4 | 3-4 | ≥3 | 2-3 | 变色≥4 | ＞4 | 4.0～8.5 | 6.3 | 经向 ≥250 纬向 ≥250 | 经向560 纬向 230 | 10.1 | 1级（正常可燃性） | 符合
[9 empty] | 床单 长≥ -2.0 宽≥ -2.0 | 长-1.0宽+0.4
[9 empty] | 被套 长≥ -2.5 宽≥ -2.5 | 长-1.4 宽-1.6
40 | 北京宏瑞祥泰商贸有限公司 | 迎馨 | 床单：230cm×250cm 被套：200cm×230cm 枕套：48cm×74cm | 合格品/B类 | 亚马逊（自营） | 181 | 棉 100 | 棉 100 | 枕套 长≥ -3.5 宽≥ -3.5 | 长-3.0宽-2.6 | 经向±5.0纬向±5.0 | 经向 -4.3 纬向 -4.0 | 变色 ≥3 沾色 ≥3 | 变色 4-5 沾色 4-5 | 变色 ≥3 沾色 ≥3 | 变色 4-5 沾色 4 | 变色 ≥3 沾色 ≥3 | 变色 4-5 沾色 4 | 变色 ≥3 沾色 ≥3 | 变色 4-5 沾色 4 | ≥3 | 4 | ≥2-3 | 2-3 | 变色≥3 | ＞3 | 4.0～8.5 | 6.5 | 经向 ≥220 纬向 ≥220 | 经向520 纬向 260 | 8.9 | 1级（正常可燃性） | 符合
[9 empty] | 床单 长≥ -2.5 宽≥ -2.5 | 长-0.3宽+0.5
[9 empty] | 被套 长≥ -2.5 宽≥ -2.5 | 长+1.2 宽-0.8
注：1、比较试验结果只对购买的样品负责，本表中排名不分先后；2、本次比较试验测试标准：GB/T5296.4-2012《消费品使用说明 第4部分：纺织品和服装》、GB18401-2010 《国家纺织产品基本安全技术规范》、GB/T22796-2009《被、被套》、GB/T22797-2009《床单》、GB/T22843-2009《枕、垫类产品》、GB/T22844-2009《配套床上用品》、GB/T14644-2014《纺织品 燃烧性能 45°方向燃烧速率的测定》。