## 9684壶完成版
北京消协杯壶比较试验结果-烧水壶
序号 | 样品名称 | 网抽样品名称 | 商标 | 规格型号 | 经销单位 | 网络交易平台 | 标称生产企业 | 理化指标（mg/dm3） |  | 标识 | 内胆不锈钢材质（06Cr19Ni10）（%） |  | 壶体\密封圈材质
[8 empty] | 技术要求 | 实测 | 实测 | 技术要求 | 实测 | 壶体及明示 | 实测
1 | 电热水壶 | / | 美的 Midea | MK-H415E2 | 翠微百货 | / | 广东美的生活电器制造有限公司 | 铅：≤0.01 铬：≤0.4 镍：≤0.1 镉 ：≤0.005 砷：≤0.008 | 铅：＜0.0050铬：＜0.010 镍：＜0.050镉：＜0.0030砷：＜0.008 | 符合 | C:≤0.07% S:≤0.030% Si：≤0.75% Mn：≤2.00% P:≤0.045% Ni：8.00%-10.50% Cr:17.50%-19.50% | C:0.043 S:0.0026 Si：0.43 Mn：0.90 P:0.027 Ni：8.09 Cr:19.14 | 壶体藕荷色部分： 未明示 | 聚丙烯（PP）
2 | 电水壶 | / | SUP⊙R | SWF12D01A | 翠微百货 | / | 浙江绍兴苏泊尔生活电器有限公司 | 铅：≤0.01 铬：≤0.4 镍：≤0.1 镉 ：≤0.005 砷：≤0.008 | 铅：＜0.0050铬：＜0.010镍：＜0.050镉：＜0.0030砷：＜0.008 | 符合 | C:≤0.07% S:≤0.030% Si：≤0.75% Mn：≤2.00% P:≤0.045% Ni：8.00%-10.50% Cr:17.50%-19.50% | C:0.044 S:0.0012 Si：0.36 Mn：1.14 P:0.036 Ni：8.02 Cr:19.10 | 壶体黑色部分：未明示 | 聚丙烯（PP）
3 | 开水煲 | / | Joyoung九阳 | K15-F23 | 永辉精致超市BRAVOYH（北京槐房万达店） | / | 杭州九阳生活电器有限公司 | 铅：≤0.01 铬：≤0.4 镍：≤0.1 镉 ：≤0.005 砷：≤0.008 | 铅：＜0.0050铬：＜0.010镍：＜0.050镉：＜0.0030砷：＜0.008 | 符合 | C:≤0.07% S:≤0.030% Si：≤0.75% Mn：≤2.00% P:≤0.045% Ni：8.00%-10.50% Cr:17.50%-19.50% | C:0.050 S:0.0020 Si：0.51 Mn：1.23 P:0.028 Ni：8.14 Cr:18.76 | 壶体蓝绿色部分：未明示 | 聚丙烯（PP）
4 | 电热水壶 | 科立泰（QLT）304不锈钢电水壶电热水壶开水壶烧水壶QLT-2118H（1.8L） | QLT科立泰 | 1.8L | 北京京东叁佰陆拾度电子商务有限公司 | 北京京东叁佰陆拾度电子商务有限公司 | 佛山市澳博斯电器有限公司 | 铅：≤0.01 铬：≤0.4 镍：≤0.1 镉 ：≤0.005 砷：≤0.008 | 铅：＜0.0050铬：＜0.010镍：＜0.050镉：＜0.0030砷：＜0.008 | 无食品接触用标识、无不锈钢类型标识 | C:≤0.07% S:≤0.030% Si：≤0.75% Mn：≤2.00% P:≤0.045% Ni：8.00%-10.50% Cr:17.50%-19.50% | C:0.064 S:0.0037 Si：0.58 Mn：0.94 P:0.031 Ni：8.02 Cr:19.10 | 壶体黑色部分：未明示 | 聚丙烯（PP）
5 | 电茶壶 | KAMJOVE/金灶E-400食品级304不锈钢电热水壶自动断电电茶壶烧水壶 | KAMJOVE金灶 | 0.8L | 金灶官方旗舰店 | 江苏苏宁易购电子商务有限公司 | 广东海利集团有限公司 | 铅：≤0.01 铬：≤0.4 镍：≤0.1 镉 ：≤0.005 砷：≤0.008 | 铅：＜0.0050铬：＜0.010镍：＜0.050镉：＜0.0030砷：＜0.008 | 符合 | C:≤0.07% S:≤0.030% Si：≤0.75% Mn：≤2.00% P:≤0.045% Ni：8.00%-10.50% Cr:17.50%-19.50% | C:0.044 S:0.0012 Si：0.50 Mn：1.07 P:0.028 Ni：8.04 Cr:18.98 | 壶体黑色部分：未明示 | 聚丙烯（PP）
6 | 电热水壶 | 格来德(Grelide)电水壶304不锈钢1.8升WWK-1805S | Grelide格来德 | 1.8L | 北京京东叁佰陆拾度电子商务有限公司 | 北京京东叁佰陆拾度电子商务有限公司 | 佛山市格来德小家电有限公司 江苏省格来德净水科技有限公司 | 铅：≤0.01 铬：≤0.4 镍：≤0.1 镉 ：≤0.005 砷：≤0.008 | 铅：＜0.0050铬：＜0.010镍：＜0.050镉：＜0.0030砷：＜0.008 | 符合 | C:≤0.07% S:≤0.030% Si：≤0.75% Mn：≤2.00% P:≤0.045% Ni：8.00%-10.50% Cr:17.50%-19.50% | C:0.042 S:0.00096 Si：0.58 Mn：1.14 P:0.024 Ni：8.06 Cr:18.28 | 壶体黑色部分：未明示 | 聚丙烯（PP）
7 | 电水壶 | 容声(Ronshen)RS-1818W电热水壶不锈钢双层防烫快速烧水壶自动断电1.8L紫色 | 图形商标＋容声＋RONG SHENG | 1.8L | 北京京东叁佰陆拾度电子商务有限公司 | 北京京东叁佰陆拾度电子商务有限公司 | 广东容声电器股份有限公司 | 铅：≤0.01 铬：≤0.4 镍：≤0.1 镉 ：≤0.005 砷：≤0.008 | 铅：＜0.0050铬：＜0.010镍：＜0.050镉：＜0.0030砷：＜0.008 | 符合 | C:≤0.07% S:≤0.030% Si：≤0.75% Mn：≤2.00% P:≤0.045% Ni：8.00%-10.50% Cr:17.50%-19.50% | C:0.049 S:0.00042 Si：0.71 Mn：1.05 P:0.024 Ni：8.30 Cr:18.05 | 壶体黑色部分：未明示 | 聚丙烯（PP）
8 | 电热水壶 | 新功SEK01.OL304不锈钢电热水壶电水壶烧水壶电茶壶电热壶茶具S5 | SEKO | 1.0L | 新功SEKO官方旗舰店 | 北京京东叁佰陆拾度电子商务有限公司 | 广东新功集团有限公司 制造商:广东新功电器有限公司 | 铅：≤0.01 铬：≤0.4 镍：≤0.1 镉 ：≤0.005 砷：≤0.008 | 铅：＜0.0050铬：＜0.010镍：＜0.050镉：＜0.0030砷：＜0.008 | 符合 | C:≤0.07% S:≤0.030% Si：≤0.75% Mn：≤2.00% P:≤0.045% Ni：8.00%-10.50% Cr:17.50%-19.50% | C:0.036 S:0.00039 Si：0.56 Mn：1.12 P:0.040 Ni：8.38 Cr:18.18 | 壶体黑色部分：未明示 | 聚丙烯（PP）
9 | 电水壶 | 奔腾(POVOS)电水壶电热水壶1.5L304不锈钢食品级快速加热电水壶PK1598T | POVOS奔腾 | 1.5L | 北京京东叁佰陆拾度电子商务有限公司 | 北京京东叁佰陆拾度电子商务有限公司 | 奔腾电器(上海)有限公司 | 铅：≤0.01 铬：≤0.4 镍：≤0.1 镉 ：≤0.005 砷：≤0.008 | 铅：＜0.0050铬：＜0.010镍：＜0.050镉：＜0.0030砷：＜0.008 | 符合 | C:≤0.07% S:≤0.030% Si：≤0.75% Mn：≤2.00% P:≤0.045% Ni：8.00%-10.50% Cr:17.50%-19.50% | C:0.049 S:0.0021 Si：0.50 Mn：1.04 P:0.036 Ni：8.48 Cr:18.21 | 壶体黑色部分：未明示 | 聚丙烯（PP）
10 | 电热水壶 | dostyle电水壶304不锈钢食品级大容量电热水壶EK101 | dostYle | 1.8L | 北京京东叁佰陆拾度电子商务有限公司 | 北京京东叁佰陆拾度电子商务有限公司 | 北京京东世纪信息技术有限公司 | 铅：≤0.01 铬：≤0.4 镍：≤0.1 镉 ：≤0.005 砷：≤0.008 | 铅：＜0.0050铬：＜0.010镍：＜0.050镉：＜0.0030砷：＜0.008 | 无食品接触用标识、无不锈钢类型标识 | C:≤0.07% S:≤0.030% Si：≤0.75% Mn：≤2.00% P:≤0.045% Ni：8.00%-10.50% Cr:17.50%-19.50% | C:0.046 S:0.0019 Si：0.70 Mn：1.07 P:0.034 Ni：8.54 Cr:18.10 | 壶体黑色部分：未明示 | 聚碳酸酯（PC）
11 | 电热水壶 | 安博尔电热水壶食品级安全304不锈钢1.5L HB-15D128 | I’mpower 安博尔 | 1.5L | 纽海电子商务(上海)有限公司 | 纽海电子商务(上海)有限公司 | 中山安铂尔电器有限公司 | 铅：≤0.01 铬：≤0.4 镍：≤0.1 镉 ：≤0.005 砷：≤0.008 | 铅：＜0.0050铬：＜0.010镍：＜0.050镉：＜0.0030砷：＜0.008 | 符合 | C:≤0.07% S:≤0.030% Si：≤0.75% Mn：≤2.00% P:≤0.045% Ni：8.00%-10.50% Cr:17.50%-19.50% | C:0.034 S:0.00074 Si：0.52 Mn：1.07 P:0.030 Ni：8.28 Cr:18.30 | 壶体黑色部分：未明示 | 聚丙烯（PP）
12 | 快速电热水壶 | 点金石DIANJINSHI电热水壶不锈钢电热水壶自动断电防烫烧水壶2L不透钢均码 | 图形商标＋PESKOE＋半球 | 2.0L | 深圳市湃洲电子有限公司 | 纽海电子商务(上海)有限公司 | 广东半球实业集团公司 | 铅：≤0.01 铬：≤0.4 镍：≤0.1 镉 ：≤0.005 砷：≤0.008 | 铅：＜0.0050铬：0.326 镍：＜0.050镉：＜0.0030砷：＜0.008 | 符合 | C:≤0.07% S:≤0.030% Si：≤0.75% Mn：≤2.00% P:≤0.045% Ni：8.00%-10.50% Cr:17.50%-19.50% | C:0.062 S:0.0022 Si：0.54 Mn：10.52 P:0.032 Ni：1.30 Cr:13.76 | 壶体黑色部分：未明示 | 聚丙烯（PP）
13 | 电水壶 | LONGLI龙力180GS电热水壶不锈钢1.8升大容量防干烧自动断电烧水壶 | LONGLI龙力 | 1.8L | 上海谕之商贸有限公司 | 纽海电子商务（上海）有限公司 | 广东龙力电器有限公司 | 铅：≤0.01 铬：≤0.4 镍：≤0.1 镉 ：≤0.005 砷：≤0.008 | 铅：＜0.0050铬：0.210 镍：0.0322 镉：＜0.0030砷：＜0.008 | 符合 | C:≤0.07% S:≤0.030% Si：≤0.75% Mn：≤2.00% P:≤0.045% Ni：8.00%-10.50% Cr:17.50%-19.50% | C:0.066 S:0.0024 Si：0.54 Mn：9.98 P:0.030 Ni：1.30 Cr:13.66 | 壶体黑色部分：未明示 | 聚丙烯（PP）
14 | 电热水壶 | 骐达QIDA电热水壶电水壶不锈钢自动断电快速烧水壶学生寝室宿舍烧水壶 | 字母+骐达 | 1.8L | 广州川联电子科技有限公司 | 纽海电子商务（上海）有限公司 | 广州川联电子科技有限公司 制造商：廉江市喜连喜电器有限公司 | 铅：≤0.01 铬：≤0.4 镍：≤0.1 镉 ：≤0.005 砷：≤0.008 | 铅：＜0.0050 铬：0.332 镍：＜0.050 镉：＜0.0030 砷：＜0.008 | 无食品接触用标识、无不锈钢类型标识 | C:≤0.07% S:≤0.030% Si：≤0.75% Mn：≤2.00% P:≤0.045% Ni：8.00%-10.50% Cr:17.50%-19.50% | C:0.094 S:0.0024 Si：0.48 Mn：9.84 P:0.028 Ni：1.45 Cr:13.36 | 壶体黑色部分：未明示 | 聚丙烯（PP）
15 | 电热水壶 | Health care/一品康jx1515防烫电热水壶304不锈钢食品级家烧水壶 | 一品康 | 额定容积:1.5L 最高容积:1.7L | 一品康旗舰店 | 北京京东叁佰陆拾度电子商务有限公司 | 品牌推广方:中山市名臣电器有限公司 生产企业:中山市恒玖源电器有限公司 | 铅：≤0.01 铬：≤0.4 镍：≤0.1 镉 ：≤0.005 砷：≤0.008 | 铅：＜0.0050铬：＜0.010镍：＜0.050镉：＜0.0030砷：＜0.008 | 符合 | C:≤0.07% S:≤0.030% Si：≤0.75% Mn：≤2.00% P:≤0.045% Ni：8.00%-10.50% Cr:17.50%-19.50% | C:0.056 S:0.0089 Si：0.46 Mn：0.87 P:0.023 Ni：8.05 Cr:18.26 | 壶体绿色部分：未明示 | 聚丙烯（PP）
16 | 电热水壶 | 奥林格ZX-200B6电热水壶304食品级不锈钢家用烧水壶自动断电煮茶 | AOLINGE 奥林格 | 2.0L | 奥林格厨房电器旗舰店 | 浙江天猫网络有限公司 | 中山市格雷达电器有限公司 | 铅：≤0.01 铬：≤0.4 镍：≤0.1 镉 ：≤0.005 砷：≤0.008 | 铅：＜0.0050铬：＜0.010镍：＜0.050镉：＜0.0030砷：＜0.008 | 符合 | C:≤0.07% S:≤0.030% Si：≤0.75% Mn：≤2.00% P:≤0.045% Ni：8.00%-10.50% Cr:17.50%-19.50% | C:0.064 S:0.0020 Si：0.73 Mn：1.22 P:0.021 Ni：8.08 Cr:17.72 | 壶体粉色部分：未明示 | 聚丙烯（PP）
17 | 电热水壶 | Fushibao/富士宝DK-1515开水壶电热水壶不锈钢家用烧水壶自动 | Fushibao富士宝 | 1.5L | 富士宝佛山专卖店 | 浙江天猫网络有限公司 | 佛山市富士宝电器科技股份有限公司 | 铅：≤0.01 铬：≤0.4 镍：≤0.1 镉 ：≤0.005 砷：≤0.008 | 铅：0.0056 铬：0.1865 镍：＜0.050 镉：＜0.0030 砷：＜0.008 | 无不锈钢类型标识 | C:≤0.07% S:≤0.030% Si：≤0.75% Mn：≤2.00% P:≤0.045% Ni：8.00%-10.50% Cr:17.50%-19.50% | C:0.094 S:0.00091 Si：0.45 Mn：10.53 P:0.024 Ni：1.24 Cr:13.60 | 壶体黑色部分：未明示 | 聚丙烯（PP）
18 | 电热水壶 | MeiLing/美菱JGDS-1801B电热水壶304不锈钢电水壶自动断电烧水壶 | 美菱MeiLing | 1.8L | meiling美菱钧越专卖店 | 浙江天猫网络有限公司 | 广东长虹日电科技有限公司 | 铅：≤0.01 铬：≤0.4 镍：≤0.1 镉 ：≤0.005 砷：≤0.008 | 铅：＜0.0050铬：＜0.010镍：＜0.050镉：＜0.0030砷：＜0.008 | 符合 | C:≤0.07% S:≤0.030% Si：≤0.75% Mn：≤2.00% P:≤0.045% Ni：8.00%-10.50% Cr:17.50%-19.50% | C:0.035 S:0.0020 Si：0.55 Mn：1.38 P:0.028 Ni：8.52 Cr:18.02 | 壶体黑色部分 未明示 | 聚丙烯（PP）
19 | 电热水壶 | 梦之灵MZL-180B7电热水壶304食品级不锈钢家用烧水电壶自动断电 | 梦之灵+图形商标 | 1.8L | 羽宏电器专营店 | 浙江天猫网络有限公司 | 商标持有人：上海羽宏电气有限公司 制造商：广东奔浦电器有限公司 | 铅：≤0.01 铬：≤0.4 镍：≤0.1 镉 ：≤0.005 砷：≤0.008 | 铅：＜0.0050铬：＜0.010镍：＜0.050镉：＜0.0030砷：＜0.008 | 符合 | C:≤0.07% S:≤0.030% Si：≤0.75% Mn：≤2.00% P:≤0.045% Ni：8.00%-10.50% Cr:17.50%-19.50% | C:0.056 S:0.0046 Si：0.64 Mn：0.93 P:0.026 Ni：8.54 Cr:17.99 | 壶体黑色部分 明示：PP | 聚丙烯（PP）
20 | 电热水壶 | Amoi/夏新BP-150185电水壶304不锈钢电热水壶烧水壶家用自动断电 | AMoi夏新 | 1.8L | 硕盾电器专营店 | 浙江天猫网络有限公司 | 夏新科技有限责任公司（商标持有人） 制造商：中山市西典电器有限公司 生产商：广东奔浦电器有限公司 | 铅：≤0.01 铬：≤0.4 镍：≤0.1 镉 ：≤0.005 砷：≤0.008 | 铅：＜0.0050铬：＜0.010镍：＜0.050镉：＜0.0030砷：＜0.008 | 符合 | C:≤0.07% S:≤0.030% Si：≤0.75% Mn：≤2.00% P:≤0.045% Ni：8.00%-10.50% Cr:17.50%-19.50% | C:0.056 S:0.0052 Si：0.60 Mn：1.22 P:0.026 Ni：8.24 Cr:18.06 | 壶体蓝色部分：明示：PP | 聚丙烯（PP）
21 | 电热水壶 | 扬子MH101C大容量静音双层自动断电热水壶家用304不锈钢防干烧 | 图形商标+YANGZI扬子 | 1.8L | 扬子东沃专卖店 | 浙江天猫网络有限公司 | 制造商：临沂东来电器有限公司 生产企业：中山市南头镇康乐厨卫电器厂 | 铅：≤0.01 铬：≤0.4 镍：≤0.1 镉 ：≤0.005 砷：≤0.008 | 铅：＜0.0050铬：＜0.010镍：＜0.050镉：＜0.0030砷：＜0.008 | 符合 | C:≤0.07% S:≤0.030% Si：≤0.75% Mn：≤2.00% P:≤0.045% Ni：8.00%-10.50% Cr:17.50%-19.50% | C:0.064 S:0.0051 Si：0.57 Mn：0.73 P:0.033 Ni：8.11 Cr:18.20 | 壶体粉色部分：未明示 | 聚丙烯（PP）
22 | 电热水壶 | Changhong/长虹CSH-18Y23电热水壶家用自动断电304不锈钢烧水壶 | CHANGHONG长虹 | 1.8L | 长虹么么兔专卖店 | 浙江天猫网络有限公司 | 广东长虹日电科技有限公司 | 铅：≤0.01 铬：≤0.4 镍：≤0.1 镉 ：≤0.005 砷：≤0.008 | 铅：＜0.0050铬：＜0.010镍：＜0.050镉：＜0.0030砷：＜0.008 | 符合 | C:≤0.07% S:≤0.030% Si：≤0.75% Mn：≤2.00% P:≤0.045% Ni：8.00%-10.50% Cr:17.50%-19.50% | C:0.049 S:0.00092 Si：0.57 Mn：0.98 P:0.027 Ni：8.16 Cr:17.94 | 壶体黑色部分：未明示 | 聚丙烯（PP）
23 | 电热水壶 | Sunpentown/尚朋堂YS-EP0811电热水壶 全钢壶身 快速烧水壶0.8L 自动断电功夫茶壶嘴 | 图形商标+尚朋堂 | 0.8L | 尚朋堂官方旗舰店 | 亚马逊卓越有限公司 | 上海元山电器工业有限公司 | 铅：≤0.01 铬：≤0.4 镍：≤0.1 镉 ：≤0.005 砷：≤0.008 | 铅：＜0.0050铬：0.152 镍：＜0.050镉：＜0.0030砷：＜0.008 | 无食品接触用标识、无不锈钢类型标识 | C:≤0.07% S:≤0.030% Si：≤0.75% Mn：≤2.00% P:≤0.045% Ni：8.00%-10.50% Cr:17.50%-19.50% | C:0.072 S:0.0049 Si：0.50 Mn：9.08 P:0.037 Ni：1.34 Cr:14.84 | 壶体黑色部分：未明示 | 聚丙烯（PP）
24 | 电热水壶 | Tonze天际ZDH-208D保温半球电热水壶 全不锈钢烧开水壶 | 天际TONZE | 0.8L | 天际旗舰店 | 亚马逊卓越有限公司 | 广东天际电器股份有限公司 | 铅：≤0.01 铬：≤0.4 镍：≤0.1 镉 ：≤0.005 砷：≤0.008 | 铅：＜0.0050铬：＜0.010镍：＜0.050镉：＜0.0030砷：＜0.008 | 符合 | C:≤0.07% S:≤0.030% Si：≤0.75% Mn：≤2.00% P:≤0.045% Ni：8.00%-10.50% Cr:17.50%-19.50% | C:0.050 S:0.0039 Si：0.52 Mn：1.18 P:0.034 Ni：8.21 Cr:18.46 | 壶体黑色部分 未明示 | 聚丙烯（PP）
25 | 电热水壶 | 喜得利SG01电热水壶304不锈钢电水壶开水壶茶壶1.8L | XIDeLI喜得利 | 1.8L | 乔斯顿(北京)国际贸易有限公司 | 亚马逊卓越有限公司 | 湛江喜红集团喜得利电器有限公司 | 铅：≤0.01 铬：≤0.4 镍：≤0.1 镉 ：≤0.005 砷：≤0.008 | 铅：＜0.0050铬：＜0.010镍：＜0.050镉：＜0.0030砷：＜0.008 | 符合 | C:≤0.07% S:≤0.030% Si：≤0.75% Mn：≤2.00% P:≤0.045% Ni：8.00%-10.50% Cr:17.50%-19.50% | C:0.040 S:0.0014 Si：0.60 Mn：1.08 P:0.026 Ni：8.20 Cr:18.19 | 壶体黑色部分：未明示 | 聚丙烯（PP）
26 | 电水壶 | / | PHILIPS | HD9303 | 物美超市（陶然亭店） | / | 飞利浦（中国）投资有限公司 皇家飞利浦电子公司 | 铅：≤0.01 铬：≤0.4 镍：≤0.1 镉 ：≤0.005 砷：≤0.008 | 铅：＜0.0050铬：＜0.010镍：＜0.050镉：＜0.0030砷：＜0.008 | 符合 | C:≤0.07% S:≤0.030% Si：≤0.75% Mn：≤2.00% P:≤0.045% Ni：8.00%-10.50% Cr:17.50%-19.50% | C:0.039 S:0.0012 Si：0.45 Mn：1.26 P:0.035 Ni：8.24 Cr:18.09 | 壶体黑色部分 未明示 | 聚丙烯（PP）
27 | 电热水壶 | / | 图形商标＋客满堂 | SL-083-12S | 沃尔玛(清河店) | / | 中山市九菱电器有限公司 | 铅：≤0.01 铬：≤0.4 镍：≤0.1 镉 ：≤0.005 砷：≤0.008 | 铅：＜0.0050铬：0.0671镍：＜0.050镉：＜0.0030砷：＜0.008 | 符合 | C:≤0.07% S:≤0.030% Si：≤0.75% Mn：≤2.00% P:≤0.045% Ni：8.00%-10.50% Cr:17.50%-19.50% | C:0.072 S:0.0012 Si：0.50 Mn：9.88 P:0.038 Ni：1.28 Cr:14.70 | 壶体黑色部分 未明示 | 聚丙烯（PP）
28 | 电热水壶 | / | 荣事达Royalstar | RSD-567 | 北京欧尚超市有限公司丰台店 | / | 合肥荣事达小家电有限公司 | 铅：≤0.01 铬：≤0.4 镍：≤0.1 镉 ：≤0.005 砷：≤0.008 | 铅：＜0.0050铬：＜0.010镍：＜0.050镉：＜0.0030砷：＜0.008 | 符合 | C:≤0.07% S:≤0.030% Si：≤0.75% Mn：≤2.00% P:≤0.045% Ni：8.00%-10.50% Cr:17.50%-19.50% | C:0.044 S:0.00081 Si：0.59 Mn：1.14 P:0.035 Ni：8.18 Cr:18.09 | 壶体灰色部分 未明示 | 聚丙烯（PP）
29 | 电热水壶 | 金正(NiNTAUS)JZW-18H3电水壶双层防烫电热水壶304不锈钢烧水壶1.8L | 金正NONTAUS | 1.8L | 江苏苏宁易购电子商务有限公司 | 江苏苏宁易购电子商务有限公司 | 中山市金正生活电器有限公司 | 铅：≤0.01 铬：≤0.4 镍：≤0.1 镉 ：≤0.005 砷：≤0.008 | 铅：＜0.0050铬：＜0.010镍：＜0.050镉：＜0.0030砷：＜0.008 | 符合 | C:≤0.07% S:≤0.030% Si：≤0.75% Mn：≤2.00% P:≤0.045% Ni：8.00%-10.50% Cr:17.50%-19.50% | C:0.050 S:0.00084 Si：0.36 Mn：0.98 P:0.037 Ni：8.22 Cr:18.41 | 壶体白色部分 未明示 | 聚丙烯（PP）
30 | 电热水壶 | 小熊(Bear)ZDH-P17H1恒温电热水壶家用保温烧水壶食品级304不锈钢 | Bear小熊 | 1.7L | 小熊电器官方旗舰店 | 江苏苏宁易购电子商务有限公司 | 广东小熊电器有限公司 | 铅：≤0.01 铬：≤0.4 镍：≤0.1 镉 ：≤0.005 砷：≤0.008 | 铅：＜0.0050铬：＜0.010镍：＜0.050镉：＜0.0030砷：＜0.008 | 符合 | C:≤0.07% S:≤0.030% Si：≤0.75% Mn：≤2.00% P:≤0.045% Ni：8.00%-10.50% Cr:17.50%-19.50% | C:0.044 S:0.0014 Si：0.46 Mn：1.23 P:0.032 Ni：8.08 Cr:18.03 | 壶体白色部分 未明示 | 聚丙烯（PP）
注：1、比较试验结果只对购买的样品负责，本表中排名不分先后；2、依据GB 9684-2011《食品安全国家标准 不锈钢制品》、GB/T 29606-2013 《不锈钢真空杯》标准对电水壶样品的标志、感官要求、理化指标、内胆不锈钢材质，保温杯样品的标志、感官要求、理化指标、内胆不锈钢材质、保温效能、耐冲击性、密封用盖（塞）及热水异味、橡胶制件的耐热水性、手柄和提环安装强度、背带、吊带色牢度、密封性、涂层的附着力、表面印刷文字和图案的附着力、密封用盖（塞）的旋合强度、使用性能、外观指标指标进行测试；3、测试结果只对购买的样品负责。

## 29606杯完成版
北京消协杯壶比较试验结果-保温杯
序号 | 样品名称 | 网抽样品名称 | 商标 | 规格型号 | 经销单位 | 网络交易平台 | 标称生产企业 | 容量 |  | 保温性能 |  | 背带、吊带强度 | 背带、吊带色牢度（规定3级以上要求） | 标志 | 理化指标（mg/dm3） |  | 内胆不锈钢材质（06Cr19Ni10）（%） |  | 瓶盖\密封圈材质
[8 empty] | 明示及波动范围 | 实测 | 技术要求 | 实测 |  |  |  | 技术要求 | 实测 | 技术要求 | 实测 | 明示 | 实测
1 | 锐琪吊带杯 | / | JIAQI佳琪 | 0.55L | 甘家口大厦 | / | 永康市佳琪工贸有限公司 | 明示：550 ml；（522.5ml-577.5ml） | 565 565 563 | 1、有塞：容量：/ L，口径：/ mm， 测温时间：/ h ， 温度：≥/ ℃； 2、无塞：容量 ： 0.55 L， 口径： 63.2 mm 测温时间 ： 6 h ， 温度：≥ 40℃ | 无内塞产品：57.0℃ 59.0℃ 59.0℃ | 符合 | 4 | 无类型、无执行标准名称、无食品接触用字样、无邮政编码 | 铅：≤0.01 铬：≤0.4 镍：≤0.1 镉 ：≤0.005 砷：≤0.008 | 铅：＜0.0050 铬：＜0.010 镍：＜0.050 镉：＜0.0030 砷：＜0.008 | C:≤0.07% S:≤0.030% Si：≤0.75% Mn：≤2.00% P:≤0.045% Ni：8.00%-10.50% Cr:17.50%-19.50% | C:0.040 S:0.0016 Si：0.27 Mn：1.10 P:0.034 Ni：8.05 Cr:18.36 | 瓶盖 明示：PP | 瓶盖：聚丙烯（PP）
2 | 富光健牌系列真空杯（1型） | / | 图形商标+健+JIAN | 320ml 货号：BJ003-320型 | 甘家口大厦 | / | 制造商：安徽省富光实业股份有限公司 | 明示：320 ml；（304ml-336ml） | 316 315 314 | 1、有塞：容量：/ L，口径：/ mm， 测温时间：/ h ， 温度：≥/ ℃； 2、无塞：容量 ： 0.32 L， 口径： 52.4mm 测温时间 ： 6 h ， 温度：≥ 40℃ | 无内塞产品：52.0℃ 53.0℃ 51.0℃ | / | / | 符合 | 铅：≤0.01 铬：≤0.4 镍：≤0.1 镉 ：≤0.005 砷：≤0.008 | 铅：＜0.0050 铬：＜0.010 镍：＜0.050 镉：＜0.0030 砷：＜0.008 | C:≤0.07% S:≤0.030% Si：≤0.75% Mn：≤2.00% P:≤0.045% Ni：8.00%-10.50% Cr:17.50%-19.50% | C:0.046 S:0.00086 Si：0.32 Mn：1.06 P:0.024 Ni：8.08 Cr:18.36 | 瓶盖 明示：PC 密封圈 明示：硅胶 | 瓶盖：聚丙烯（PP） 密封圈：聚二甲基硅氧烷
3 | Hello Kitty时尚保温杯 | / | LOCK＆LOCK | 330ml | 华联商厦(阜成门店) | / | 委托制造商:上海乐扣乐扣贸易有限公司 | 明示：330 ml；（313.5ml-346.5ml） | 316 314 323 | 1、有塞：容量：/ L，口径：/ mm， 测温时间：/ h ， 温度：≥/ ℃； 2、无塞 ：容量 ： 0.33 L， 口径：43.3 mm 测温时间 ： 6 h ， 温度：≥ 40 ℃ | 无内塞产品：69.0℃ 70.0℃ 67.0℃ | / | / | 无执行标准名称、无邮政编码 | 铅：≤0.01 铬：≤0.4 镍：≤0.1 镉 ：≤0.005 砷：≤0.008 | 铅：＜0.0050 铬：＜0.010 镍：＜0.050 镉：＜0.0030 砷：＜0.008 | C:≤0.07% S:≤0.030% Si：≤0.75% Mn：≤2.00% P:≤0.045% Ni：8.00%-10.50% Cr:17.50%-19.50% | C:0.056 S:0.0046 Si：0.28 Mn：1.06 P:0.032 Ni：8.02 Cr:18.22 | 瓶盖 明示：PP 密封圈 明示： 硅胶树脂 | 瓶盖：聚丙烯（PP）密封圈：聚二甲基硅氧烷
4 | 蝴蝶保温不倒瓶 | / | Artiart | 400ml | 华联商厦(阜成门店) | / | 厂商:北京天创浩瑞商贸有限公司 | 明示：400 ml；（380ml-420ml） | 409 412 409 | 1、有塞：容量：/ L，口径：/ mm， 测温时间：/ h ， 温度：≥/ ℃；2、无塞： 容量 ： 0.40 L， 口径：53.1 mm 测温时间 ： 6 h ， 温度：≥ 42 ℃ | 无内塞产品：68.0℃ 67.0℃ 67.0℃ | 符合 | / | 无制造厂名或商标、无类型、无执行标准名称、无食品接触用字样、无邮政编码 | 铅：≤0.01 铬：≤0.4 镍：≤0.1 镉 ：≤0.005 砷：≤0.008 | 铅：＜0.0050 铬：＜0.010 镍：＜0.050 镉：＜0.0030 砷：＜0.008 | C:≤0.07% S:≤0.030% Si：≤0.75% Mn：≤2.00% P:≤0.045% Ni：8.00%-10.50% Cr:17.50%-19.50% | C:0.044 S:0.0014 Si：0.42 Mn：1.10 P:0.028 Ni：8.14 Cr:18.18 | 瓶盖 明示：ABS 白色内盖 明示：PP 密封圈 明示：硅胶 | 瓶盖：丙烯腈-丁二烯-苯乙烯共聚物（ABS）/聚碳酸酯（PC） 白色内盖：聚丙烯（PP）密封圈：聚二甲基硅氧烷
5 | 便携式抽真空保温瓶 | / | 米菲miffy | 600ml 型号：MF-3501 | 华联商厦（阜成门店） | / | 广州市新力实业有限公司 | 明示：600 ml；（570ml-630ml） | 605 608 605 | 1、有塞： 容量 ： 0.6 L， 口径：45.5 mm 测温时间 ： 24 h ， 温度：≥ 41 ℃ 2、无塞：容量：/ L，口径： / mm， 测温时间：/ h ， 温度：≥/℃； | 有内塞产品：56.0℃ 54.0℃ 56.0℃ | / | / | 符合 | 铅：≤0.01 铬：≤0.4 镍：≤0.1 镉 ：≤0.005 砷：≤0.008 | 铅：＜0.0050 铬：＜0.010镍：＜0.050 镉：＜0.0030 砷：＜0.008 | C:≤0.07% S:≤0.030% Si：≤0.75% Mn：≤2.00% P:≤0.045% Ni：8.00%-10.50% Cr:17.50%-19.50% | C:0.045 S:0.0019 Si：0.42 Mn：1.28 P:0.025 Ni：8.10 Cr:18.48 | 瓶盖 明示：PP 密封圈 明示：未明示 | 瓶盖：聚丙烯（PP）密封圈：聚二甲基硅氧烷
6 | 不锈钢保温杯 | / | MIODO | 400ml 型号：MD-XQM40 | 北京燕莎奥特莱斯购物中心 | / | 代理商：北京海荣工贸有限公司 北京海荣和商贸有限公司 | 明示：400 ml；（380ml-420ml） | 398 398 399 | 1、有塞：容量：/ L，口径：/ mm， 测温时间：/ h ， 温度：≥/ ℃； 2、无塞： 容量 ： 0.4 L， 口径：52.5 mm 测温时间 ： 6 h ， 温度：≥ 42 ℃ | 无内塞产品：69.0℃ 70.0℃ 70.0℃ | / | / | 符合 | 铅：≤0.01 铬：≤0.4 镍：≤0.1 镉 ：≤0.005 砷：≤0.008 | 铅：＜0.0050 铬：＜0.010 镍：＜0.050 镉：＜0.0030 砷：＜0.008 | C:≤0.07% S:≤0.030% Si：≤0.75% Mn：≤2.00% P:≤0.045% Ni：8.00%-10.50% Cr:17.50%-19.50% | C:0.038 S:0.0028 Si：0.42 Mn：1.16 P:0.036 Ni：8.07 Cr:18.47 | 瓶盖 明示：聚丙烯密封圈 明示：硅胶 | 瓶盖：聚丙烯（PP）密封圈：聚二甲基硅氧烷
7 | 保温杯 | / | bobble | 442ml | 北京燕莎奥特莱斯购物中心 | / | 经销商:北京奥格斯商贸有限公司 | 明示：442 ml；(419.9ml-464.1ml) | 448 445 447 | 1、有塞：容量：/ L，口径：/ mm， 测温时间：/ h ， 温度：≥/ ℃；2、无塞： 容量 ： 0.442 L， 口径：41.4 mm 测温时间 ： 6 h ， 温度：≥ 42 ℃ | 无内塞产品：72.0℃ 74.0℃ 73.0℃ | / | / | 无不锈钢类型及牌号 无与液体直接接触部分塑料制件的材质、无保温效能、无执行标准号及名称、无食品接触用字样、无邮政编码 | 铅：≤0.01 铬：≤0.4 镍：≤0.1 镉 ：≤0.005 砷：≤0.008 | 铅：＜0.0050 铬：＜0.010 镍：＜0.050 镉：＜0.0030 砷：＜0.008 | C:≤0.07% S:≤0.030% Si：≤0.75% Mn：≤2.00% P:≤0.045% Ni：8.00%-10.50% Cr:17.50%-19.50% | C:0.050 S:0.00082 Si：0.38 Mn：1.14 P:0.033 Ni：8.06 Cr:18.23 | 瓶盖 明示：未明示 | 瓶盖：聚丙烯（PP）
8 | 飞剑休闲水壶 | / | FEijiAn飞剑 | 600ml | 永旺梦乐城 | / | 生产商:浙江飞剑工贸有限公司 | 明示：600 ml；(570ml-630ml) | 607 614 607 | 1、有塞：容量：/ L，口径：/ mm， 测温时间：/ h ， 温度：≥/ ℃； 2、无塞： 容量 ： 0.60 L， 口径：43.5 mm 测温时间 ： 6 h ， 温度：≥ 46 ℃ | 无内塞产品：70.0℃ 70.0℃ 69.0℃ | / | / | 无执行标准名称 | 铅：≤0.01 铬：≤0.4 镍：≤0.1 镉 ：≤0.005 砷：≤0.008 | 铅：＜0.0050 铬：＜0.010 镍：＜0.050 镉：＜0.0030 砷：＜0.008 | C:≤0.07% S:≤0.030% Si：≤0.75% Mn：≤2.00% P:≤0.045% Ni：8.00%-10.50% Cr:17.50%-19.50% | C:0.048 S:0.0020 Si：0.48 Mn：1.26 P:0.040 Ni：8.08 Cr:18.40 | 瓶盖 明示：未明示 | 瓶盖：聚丙烯（PP）
9 | 保温杯 | / | Emsa | 0.35L | 当代商城 | / | 供应商:北京利快贸易有限公司 | 明示：350ml；(332.5ml-367.5ml) | 371 373 378 | 1、有塞 容量 ：0.35 L， 口径：44.3 mm 测温时间 ： 12 h ， 温度：≥ 42℃ 2、无塞：容量：/ L，口径： / mm， 测温时间：/ h ， 温度：≥/℃； | 有内塞产品：58.0℃ 59.0℃ 60.0℃ | / | / | 无不锈钢类型及牌号、无执行标准号和名称、无食品接触用字样、无邮政编码 | 铅：≤0.01 铬：≤0.4 镍：≤0.1 镉 ：≤0.005 砷：≤0.008 | 铅：＜0.0050 铬：＜0.010 镍：＜0.050 镉：＜0.0030 砷：＜0.008 | C:≤0.07% S:≤0.030% Si：≤0.75% Mn：≤2.00% P:≤0.045% Ni：8.00%-10.50% Cr:17.50%-19.50% | C:0.046 S:0.0020 Si：0.50 Mn：1.15 P:0.032 Ni：8.06 Cr:18.32 | 瓶盖 明示：PP | 瓶盖：聚丙烯（PP）
10 | 膳魔师高真空不锈钢保温杯 | / | THERMOS | 0.4L JCG-400R | 王府井百货（大兴店） | / | 膳魔师（中国）家庭制品有限公司 | 明示：400 ml；(380ml-420ml) | 401 399 401 | 1、有塞：容量：/ L，口径：/ mm， 测温时间：/ h ， 温度：≥/ ℃； 2、无塞： 容量 ： 0.40 L， 口径： 58.0 mm 测温时间 ： 6 h ， 温度：≥ 40 ℃ | 无内塞产品：68.0℃ 66.0℃ 68.0℃ | / | / | 符合 | 铅：≤0.01 铬：≤0.4 镍：≤0.1 镉 ：≤0.005 砷：≤0.008 | 铅：＜0.0050 铬：＜0.010镍：＜0.050 镉：＜0.0030 砷：＜0.008 | C:≤0.07% S:≤0.030% Si：≤0.75% Mn：≤2.00% P:≤0.045% Ni：8.00%-10.50% Cr:17.50%-19.50% | C:0.051 S:0.0016 Si：0.54 Mn：1.14 P:0.024 Ni：8.12 Cr:18.72 | 瓶盖 明示：PP 密封圈 明示：硅胶 | 瓶盖：聚丙烯（PP）密封圈：聚二甲基硅氧烷
11 | Migo品悦不锈钢真空保温瓶500ml-樱花粉 | / | miGO | 500ml 货号：10-02889-001 | 欧尚超市（西红门店） | / | 浙江嘉益日用制品有限公司 | 明示：500 ml；(475ml-525ml) | 511 510 513 | 1、有塞： 容量 ： 0.5 L， 口径： 50 mm 测温时间 ： 24 h ， 温度：≥ 37 ℃ 2、无塞：容量：/ L，口径： / mm， 测温时间：/ h ， 温度：≥/℃； | 有内塞产品：52.0℃ 52.0℃ 52.0℃ | / | / | 符合 | 铅：≤0.01 铬：≤0.4 镍：≤0.1 镉 ：≤0.005 砷：≤0.008 | 铅：＜0.0050 铬：＜0.010 镍：＜0.050 镉：＜0.0030 砷：＜0.008 | C:≤0.07% S:≤0.030% Si：≤0.75% Mn：≤2.00% P:≤0.045% Ni：8.00%-10.50% Cr:17.50%-19.50% | C:0.038 S:0.0024 Si：0.40 Mn：1.06 P:0.036 Ni：8.14 Cr:19.04 | 瓶盖 明示：未明示 | 瓶盖：聚丙烯（PP）
12 | 希乐乐游真空保温子弹头 | / | Cille希乐 | 500ml XB-1377 | 欧尚超市（西红门店） | / | 浙江希乐工贸有限公司 | 明示：500 ml；(475ml-525ml) | 502 503 494 | 1、有塞： 容量 ： 0.5 L， 口径： 44 mm 测温时间 ： 24 h ， 温度：≥ 37 ℃ 2、无塞：容量：/ L，口径： / mm， 测温时间：/ h ， 温度：≥/℃； | 有内塞产品：43.0℃ 43.0℃ 43.0℃ | 符合 | 4-5 | 符合 | 铅：≤0.01 铬：≤0.4 镍：≤0.1 镉 ：≤0.005 砷：≤0.008 | 铅：＜0.0050 铬：＜0.010 镍：＜0.050 镉：＜0.0030 砷：＜0.008 | C:≤0.07% S:≤0.030% Si：≤0.75% Mn：≤2.00% P:≤0.045% Ni：8.00%-10.50% Cr:17.50%-19.50% | C:0.042 S:0.0028 Si：0.46 Mn：1.05 P:0.038 Ni：8.10 Cr:19.10 | 瓶盖 明示：PP | 瓶盖：聚丙烯（PP）
13 | 不锈钢真空保温杯 | / | 图形商标 | 350毫升 | 欧尚超市(西红门店) | / | 生产商:雄泰集团有限公司 上海欧发管理咨询有限公司 | 明示：350 ml；(332.5ml-367.5ml) | 366 363 360 | 1、有塞 容量 ：0.35 L， 口径：44.1 mm 测温时间 ： 12 h ， 温度：≥42℃ 2、无塞：容量：/ L，口径： / mm， 测温时间：/ h ， 温度：≥/℃； | 有内塞产品：64.0℃ 63.0℃ 65.0℃ | / | / | 符合 | 铅：≤0.01 铬：≤0.4 镍：≤0.1 镉 ：≤0.005 砷：≤0.008 | 铅：＜0.0050 铬：＜0.0030 镍：＜0.050 镉：＜0.0030 砷：＜0.008 | C:≤0.07% S:≤0.030% Si：≤0.75% Mn：≤2.00% P:≤0.045% Ni：8.00%-10.50% Cr:17.50%-19.50% | C:0.036 S:0.0060 Si：0.48 Mn：1.10 P:0.042 Ni：8.18 Cr:19.14 | 瓶盖 明示：PP 密封圈 明示： 硅胶 | 瓶盖：聚丙烯（PP）密封圈：聚二甲基硅氧烷
14 | 真空保温直杯 | / | HAERS+哈尔斯 | HW-450A-5 0.45L | 永辉精致超市BRAVOYH（北京槐房万达店） | / | 浙江哈尔斯真空器皿股份有限公司 | 明示：450 ml；(427.5ml-472.5ml) | 468 467 462 | 1、有塞：容量：/ L，口径：/ mm， 测温时间：/ h ， 温度：≥/ ℃； 2、无塞 容量 ： 0.45 L， 口径：56.7 mm 测温时间 ： 6 h ， 温度：≥ 40 ℃ | 无内塞产品：56.0℃ 58.0℃ 57.0℃ | / | / | 符合 | 铅：≤0.01 铬：≤0.4 镍：≤0.1 镉 ：≤0.005 砷：≤0.008 | 铅：＜0.0050 铬：＜0.010 镍：＜0.050 镉：＜0.0030 砷：＜0.008 | C:≤0.07% S:≤0.030% Si：≤0.75% Mn：≤2.00% P:≤0.045% Ni：8.00%-10.50% Cr:17.50%-19.50% | C:0.048 S:0.0030 Si：0.52 Mn：1.20 P:0.029 Ni：8.17 Cr:18.98 | 瓶盖 明示：PP 密封圈 明示： 硅胶 | 瓶盖：聚丙烯（PP）密封圈：聚二甲基硅氧烷
15 | 纷享真空保温杯 | / | SUPOR苏泊尔 | 500ml 产品型号：KC50AC1 | 翠微百货 | / | 武汉苏泊尔炊具有限公司 | 明示：500 ml；(475ml-525ml) | 516 516 517 | 1、有塞： 容量 ：0.5 L， 口径： 44.2 mm 测温时间 ： 24 h ， 温度：≥ 37℃ 2、无塞：容量：/ L，口径： / mm， 测温时间：/ h ， 温度：≥/℃； | 有内塞产品：53.0℃ 52.0℃ 51.0℃ | / | / | 符合 | 铅：≤0.01 铬：≤0.4 镍：≤0.1 镉 ：≤0.005 砷：≤0.008 | 铅：＜0.0050 铬：＜0.010 镍：＜0.050 镉：＜0.0030 砷：＜0.008 | C:≤0.07% S:≤0.030% Si：≤0.75% Mn：≤2.00% P:≤0.045% Ni：8.00%-10.50% Cr:17.50%-19.50% | C:0.041 S:0.0015 Si：0.71 Mn：1.20 P:0.024 Ni：8.09 Cr:19.12 | 瓶盖 明示：PP 密封圈 明示： 硅胶 | 瓶盖：聚丙烯（PP）密封圈：聚二甲基硅氧烷
16 | 时光保温杯(B) | / | RUIJIA逸品瑞家 | 0.35L 货号:YS-2489 | 沃尔玛（清河店） | / | 被委托公司：永康市兴旺家日用品有限公司 委托公司：广州市瑞家家居用品有限公司 | 明示：350 ml；(332.5ml-367.5ml) | 336 334 337 | 1、有塞：容量：/ L，口径：/ mm， 测温时间：/ h ， 温度：≥/ ℃； 2、无塞容量 ：0.35 L， 口径： 36.0mm 测温时间 ： 6 h ， 温度：≥ 40℃ | 无内塞产品：64.0℃ 59.0℃ 64.0℃ | / | / | 无制造厂名或商标、无保温性能、无执行标准名称、无食品接触用字样、无邮编 | 铅：≤0.01 铬：≤0.4 镍：≤0.1 镉 ：≤0.005 砷：≤0.008 | 铅：＜0.0050 铬：0.1348 镍：＜0.050 镉：＜0.0030 砷：＜0.008 | C:≤0.07% S:≤0.030% Si：≤0.75% Mn：≤2.00% P:≤0.045% Ni：8.00%-10.50% Cr:17.50%-19.50% | C:0.066 S:0.00080 Si：0.42 Mn：9.93 P:0.037 Ni：1.20 Cr:14.68 | 瓶盖 明示：PP 密封圈 明示： 硅胶 | 瓶盖：聚丙烯（PP） 密封圈：聚二甲基硅氧烷
17 | 华亚真空吊带杯（本） | / | 图形商标+华亞 | 480ml 型号：HR-480D-9 | 沃尔玛（清河店） | / | 浙江华亚杯业有限公司 | 明示：480 ml；(456ml-504ml) | 470 475 479 | 1、有塞 ：容量 ： 0.48 L， 口径： 44.4 mm 测温时间 ： 24 h ， 温度：≥ 37 ℃ 2、无塞：容量：/ L，口径： / mm， 测温时间：/ h ， 温度：≥/℃； | 有内塞产品：49.0℃ 49.0℃ 50.0℃ | 符合 | 4-5 | 符合 | 铅：≤0.01 铬：≤0.4 镍：≤0.1 镉 ：≤0.005 砷：≤0.008 | 铅：＜0.0050 铬：＜0.010 镍：＜0.050 镉：＜0.0030 砷：＜0.008 | C:≤0.07% S:≤0.030% Si：≤0.75% Mn：≤2.00% P:≤0.045% Ni：8.00%-10.50% Cr:17.50%-19.50% | C:0.034 S:0.0012 Si：0.50 Mn：1.04 P:0.038 Ni：8.20 Cr:17.88 | 瓶盖：明示PP 密封圈：明示硅胶 | 瓶盖：聚丙烯（PP） 密封圈：聚二甲基硅氧烷
18 | 可爱500ml提带杯 | / | 图形商标＋HelloKittY | 500ml 产品型号:HLKL-T500C | 沃尔玛(清河店) | / | 销售商:米尔斯(上海)贸易有限公司 | 明示：500 ml；(475ml-525ml) | 503 508 505 | 1、有塞： 容量 ：0.5 L， 口径： 44.2 mm 测温时间 ： 24 h ， 温度：≥ 37 ℃ 2、无塞：容量：/ L，口径： / mm， 测温时间：/ h ， 温度：≥/℃； | 有内塞产品：41.0℃ 41.0℃ 40.0℃ | 滑脱 | 4-5 | 无执行标准名称 | 铅：≤0.01 铬：≤0.4 镍：≤0.1 镉 ：≤0.005 砷：≤0.008 | 铅：＜0.0050铬：＜0.010 镍：＜0.050 镉：＜0.0030 砷：＜0.008 | C:≤0.07% S:≤0.030% Si：≤0.75% Mn：≤2.00% P:≤0.045% Ni：8.00%-10.50% Cr:17.50%-19.50% | C:0.042 S:0.00086 Si：0.44 Mn：1.14 P:0.035 Ni：8.15 Cr:18.22 | 瓶盖 明示：PP 密封圈 明示： 硅胶 | 瓶盖：聚丙烯（PP） 密封圈：聚二甲基硅氧烷
19 | 沃乐子弹头保温杯 | / | Disney迪士尼 | 0.5L 型号：DC-2450WN | 沃尔玛（清河店） | / | 浙江安胜科技股份有限公司 | 明示：500 ml；(475ml-525ml) | 509 506 511 | 1、有塞： 容量 ：0.5 L， 口径： 44.1 mm 测温时间 ： 24 h ， 温度：≥ 37℃ ；2、无塞：容量：/ L，口径： / mm， 测温时间：/ h ， 温度：≥/℃； | 有内塞产品：50.0℃ 49.0℃ 50.0℃ | 符合 | 4-5 | 符合 | 铅：≤0.01 铬：≤0.4 镍：≤0.1 镉 ：≤0.005 砷：≤0.008 | 铅：＜0.0050 铬：＜0.010 镍：＜0.050 镉：＜0.0030 砷：＜0.008 | C:≤0.07% S:≤0.030% Si：≤0.75% Mn：≤2.00% P:≤0.045% Ni：8.00%-10.50% Cr:17.50%-19.50% | C:0.042 S:0.0014 Si：0.46 Mn：1.17 P:0.036 Ni：8.22 Cr:18.48 | 内塞 明示：PP | 内塞：聚丙烯（PP）
20 | 真空保温杯320ml | / | ASD爱仕达 | 320ml 型号：RWS32B-YS | 物美超市（陶然亭店） | / | 浙江爱仕达电器股份有限公司 | 明示：320ml (304ml-336ml) | 326 323 323 | 1、有塞：容量：/ L，口径：/ mm， 测温时间：/ h ， 温度：≥/ ℃； 2、无塞：容量：0.32 L，口径：46.2 mm， 测温时间：6h ， 温度：≥40 ℃； | 无内塞产品：69.0℃ 70.0℃ 70.0℃ | / | / | 符合 | 铅：≤0.01 铬：≤0.4 镍：≤0.1 镉 ：≤0.005 砷：≤0.008 | 铅：＜0.0050 铬：＜0.010 镍：＜0.050 镉：＜0.0030 砷：＜0.008 | C:≤0.07% S:≤0.030% Si：≤0.75% Mn：≤2.00% P:≤0.045% Ni：8.00%-10.50% Cr:17.50%-19.50% | C:0.042 S:0.0033 Si：0.50 Mn：1.16 P:0.038 Ni：8.18 Cr:18.34 | 瓶盖：明示PP 密封圈：明示硅胶 | 瓶盖：聚丙烯（PP） 密封圈：聚二甲基硅氧烷
21 | 艾蒙多时尚曲线双层高真空保温彩瓶 | / | 艾蒙多 | 350ml 型号：ELQX-3500R | 沃尔玛（宣武门店） | / | 上盖生产商：膳魔师（中国）家庭制品有限公司 生产商（上盖委托商）：膳魔师（江苏）家庭制品有限公司 | 明示：350 ml；(332.5ml-367.5ml) | 375 368 381 | 1、有塞 容量 ： 0.35 L， 口径： 42.8 mm 测温时间 ： 12 h ， 温度：≥ 46 ℃ 2、无塞：容量：/ L，口径： / mm， 测温时间：/ h ， 温度：≥/℃； | 有内塞产品：66.0℃ 65.0℃ 65.0℃ | / | / | 符合 | 铅：≤0.01 铬：≤0.4 镍：≤0.1 镉 ：≤0.005 砷：≤0.008 | 铅：＜0.0050 铬：＜0.010 镍：＜0.050 镉：＜0.0030 砷：＜0.008 | C:≤0.07% S:≤0.030% Si：≤0.75% Mn：≤2.00% P:≤0.045% Ni：8.00%-10.50% Cr:17.50%-19.50% | C:0.048 S:0.0021 Si：0.46 Mn：1.12 P:0.035 Ni：8.21 Cr:18.51 | 瓶盖 明示：PP 瓶塞 明示：PP 密封圈 明示： 硅胶 | 瓶盖：聚丙烯（PP） 瓶塞：聚丙烯（PP） 密封圈：聚二甲基硅氧烷
22 | 邦达一靓真空吊带直杯 | / | 邦达 | 400ml 货号：BDA102-C40 | 家乐福（方庄店） | / | 浙江邦达安泰实业有限公司 | 明示：400 ml；(380ml-420ml) | 393 391 394 | 1、有塞：容量：/ L， 口径：/ mm， 测温时间：/ h ， 温度：≥/ ℃； 2、无内塞产品 容量 ： 0.4 L， 口径： 57.4 mm 测温时间 ： 6 h ， 温度：≥ 40 ℃ | 无内塞产品：39.0℃ 51.0℃ 52.0℃ | 符合 | 4-5 | 符合 | 铅：≤0.01 铬：≤0.4 镍：≤0.1 镉 ：≤0.005 砷：≤0.008 | 铅：＜0.0050铬：＜0.010 镍：＜0.050 镉：＜0.0030 砷：＜0.008 | C:≤0.07% S:≤0.030% Si：≤0.75% Mn：≤2.00% P:≤0.045% Ni：8.00%-10.50% Cr:17.50%-19.50% | C:0.048 S:0.0014 Si：0.59 Mn：1.08 P:0.030 Ni：8.12 Cr:18.18 | 瓶盖 明示：PP 密封圈 明示：硅胶 | 瓶盖：丙烯腈-丁二烯-苯乙烯共聚物（ABS） 密封圈：聚二甲基硅氧烷
23 | 思语杯-200 | / | SINAIER+斯奈尔 | 200ml 货号：HA-48-200 | 北京亿潼隆连锁超市有限公司 | / | 制造商：金华斯奈尔工贸有限公司 授权方：永康市鸿羽五金制品厂 | 明示：200 ml；(190ml-210ml) | 213 216 212 | 1、有塞：容量：/ L， 口径：/ mm， 测温时间：/ h ， 温度：≥/ ℃； 2、无内塞产品 容量 ： 0.20 L， 口径： 45.8mm 测温时间 ： 6 h ， 温度：≥ 40 ℃ | 无内塞产品：49.0℃ 50.0℃ 50.0℃ | / | / | 无与液体直接接触部分塑料制件材质标志、无保温效能、无执行标准名称、无邮编 | 铅：≤0.01 铬：≤0.4 镍：≤0.1 镉 ：≤0.005 砷：≤0.008 | 铅：＜0.0050 铬：＜0.010 镍：＜0.050 镉：＜0.0030 砷：＜0.008 | C:≤0.07% S:≤0.030% Si：≤0.75% Mn：≤2.00% P:≤0.045% Ni：8.00%-10.50% Cr:17.50%-19.50% | C:0.046 S:0.0023 Si：0.63 Mn：1.33 P:0.034 Ni：8.18 Cr:18.14 | 瓶盖 明示：未明示 密封圈 明示： 硅胶 | 瓶盖：丙烯腈-丁二烯-苯乙烯共聚物（ABS） 密封圈：聚二甲基硅氧烷
24 | 不锈钢真空武士杯 | / | X′Lecup希乐 | 350ml 货号:XD-350A-1 | 北京亿潼隆连锁超市有限公司 | / | 浙江希乐工贸有限公司 | 明示：350 ml；(332.5ml-367.5ml) | 385 382 377 | 1、有塞：容量：/ L， 口径：/ mm， 测温时间：/ h ， 温度：≥/ ℃； 2、无内塞产品容量 ：0.35 L， 口径： 56.5mm 测温时间 ： 6 h ， 温度：≥ 38℃ | 无内塞产品：48.0℃ 49.0℃ 48.0℃ | / | / | 无不锈钢类型及牌号、无保温效能、无执行标准名称、无食品接触用字样、无邮政编码 | 铅：≤0.01 铬：≤0.4 镍：≤0.1 镉 ：≤0.005 砷：≤0.008 | 铅：0.0073 铬：0.0589 镍：＜0.050 镉：＜0.0030 砷：＜0.008 | C:≤0.07% S:≤0.030% Si：≤0.75% Mn：≤2.00% P:≤0.045% Ni：8.00%-10.50% Cr:17.50%-19.50% | C:0.066 S:0.0021 Si：0.39 Mn：9.80 P:0.036 Ni：0.96 Cr:14.22 | 瓶盖 明示：未明示 | 瓶盖：丙烯腈-丁二烯-苯乙烯共聚物（ABS）
25 | 高真空弹盖杯 | / | JInLi金力 | 360ml 货号：JL8815-3 | 北京亿潼隆连锁超市有限公司 | / | 浙江金多力杯业有限公司 | 明示：360ml (342ml-378ml) | 369 375 375 | 1、有塞：容量：/ L， 口径：/ mm， 测温时间：/ h ， 温度：≥/ ℃； 2、无塞：容量：0.36 L，口径：49.2 mm， 测温时间：6 h ， 温度：≥40℃； | 无内塞产品：62.0℃ 62.0℃ 62.0℃ | / | / | 无邮政编码 | 铅：≤0.01 铬：≤0.4 镍：≤0.1 镉 ：≤0.005 砷：≤0.008 | 铅：＜0.0050 铬：＜0.010 镍：＜0.050 镉：＜0.0030 砷：＜0.008 | C:≤0.07% S:≤0.030% Si：≤0.75% Mn：≤2.00% P:≤0.045% Ni：8.00%-10.50% Cr:17.50%-19.50% | C:0.042 S:0.0015 Si：0.49 Mn：1.16 P:0.033 Ni：8.16 Cr:18.30 | 瓶盖：明示：PP 密封圈：明示：硅胶 | 瓶盖：聚丙烯（PP） 密封圈：聚二甲基硅氧烷
26 | 698号高真空休闲杯 | / | 图形商标+匡迪 | 260ml K-5171 | 北京亿潼隆连锁超市有限公司 | / | 制造商：浙江匡迪工贸有限公司 | 明示：260 ml；(247ml-273ml) | 290 291 287 | 1、有塞：容量：/ L， 口径：/ mm， 测温时间：/ h ， 温度：≥/ ℃； 2、无内塞产品容量 ： 0.26L， 口径： 49.8mm 测温时间 ： 6 h ， 温度：≥ 40 ℃ | 无内塞产品：54.0℃ 53.0℃ 53.0℃ | / | / | 无邮政编码 | 铅：≤0.01 铬：≤0.4 镍：≤0.1 镉 ：≤0.005 砷：≤0.008 | 铅：＜0.0050 铬：＜0.010镍：＜0.050 镉：＜0.0030 砷：＜0.008 | C:≤0.07% S:≤0.030% Si：≤0.75% Mn：≤2.00% P:≤0.045% Ni：8.00%-10.50% Cr:17.50%-19.50% | C:0.056 S:0.0011 Si：0.48 Mn：1.20 P:0.028 Ni：8.23 Cr:18.68 | 瓶盖 明示：PP 密封圈 明示： 硅胶 | 瓶盖：聚丙烯（PP） 密封圈：聚二甲基硅氧烷
27 | 朗俊不锈钢真空杯 | / | 图形商标+SHIMIZV+清水 | SM-6841-048 0.48L | 北京亿潼隆连锁超市有限公司 | / | 上海清水日用制品有限公司 | 明示：480ml (456ml-504ml) | 502 503 499 | 1、有塞：容量：/ L， 口径：/ mm， 测温时间：/ h ， 温度：≥/ ℃； 2、无塞：容量：0.48 L，口径：55.4 mm， 测温时间：6 h ， 温度：≥40℃； | 无内塞产品：60.0℃ 64.0℃ 64.0℃ | / | / | 符合 | 铅：≤0.01 铬：≤0.4 镍：≤0.1 镉 ：≤0.005 砷：≤0.008 | 铅：＜0.0050 铬：＜0.010 镍：＜0.050 镉：＜0.0030 砷：＜0.008 | C:≤0.07% S:≤0.030% Si：≤0.75% Mn：≤2.00% P:≤0.045% Ni：8.00%-10.50% Cr:17.50%-19.50% | C:0.048 S:0.0046 Si：0.68 Mn：1.18 P:0.036 Ni：8.24 Cr:18.31 | 瓶盖：明示：PC 密封件：明示：硅胶 | 瓶盖：聚碳酸酯（PC） 密封件：聚二甲基硅氧烷
28 | 真空保温杯(配手挽带) | / | 品家家品 PINKAH | 470ML 型号:FAS-3133A(PACO) | 北京华联精品超市有限公司(宣武门店) | / | 广州市新力实业有限公司 | 明示：470ml (446.5ml-493.5ml) | 479 490 482 | 1、有塞：容量：0.47 L，口径：46.9 mm， 测温时间：24h ， 温度：≥37 ℃； 2、无塞：容量：/ L，口径：/ mm， 测温时间：/ h ， 温度：≥ / ℃； | 有内塞产品：50.0℃ 48.0℃ 50.0℃ | 符合 | 4-5 4-5 | 符合 | 铅：≤0.01 铬：≤0.4 镍：≤0.1 镉 ：≤0.005 砷：≤0.008 | 铅：＜0.0050 铬：＜0.010 镍：＜0.050 镉：＜0.0030 砷：＜0.008 | C:≤0.07% S:≤0.030% Si：≤0.75% Mn：≤2.00% P:≤0.045% Ni：8.00%-10.50% Cr:17.50%-19.50% | C:0.048 S:0.0024 Si：0.62 Mn：1.13 P:0.030 Ni：8.26 Cr:18.14 | 瓶盖：明示：PP 密封圈：未明示 | 瓶盖：聚丙烯（PP） 密封圈：聚二甲基硅氧烷
29 | 儿童保温吸管杯-蓝色300ml | / | contigo | 货号：HBC-STR026 0.30L | 北京华联精品超市有限公司（宣武门店） | / | 美国contigo品牌指定生产商 厂名：揭阳市兴财金属制品有限公司 中国总代理：宁波彖之良品国际贸易有限公司 | 明示：300ml (285ml-315ml) | 305 306 304 | 1、有塞：容量：/ L， 口径：/ mm， 测温时间：/ h ， 温度：≥/ ℃； 2、无塞：容量：0.30 L，口径：43.7 mm， 测温时间：6 h ， 温度：≥40℃； | 无内塞产品：58.0℃ 54.0℃ 51.0℃ | / | / | 无执行标准名称 | 铅：≤0.01 铬：≤0.4 镍：≤0.1 镉 ：≤0.005 砷：≤0.008 | 铅：＜0.0050 铬：＜0.010 镍：＜0.050 镉：＜0.0030 砷：＜0.008 | C:≤0.07% S:≤0.030% Si：≤0.75% Mn：≤2.00% P:≤0.045% Ni：8.00%-10.50% Cr:17.50%-19.50% | C:0.045 S:0.0015 Si：0.42 Mn：1.28 P:0.031 Ni：8.38 Cr:18.29 | 瓶盖：明示：PP 吸嘴：明示 ：硅胶 吸管：明示：PE | 瓶盖：聚丙烯（PP） 吸嘴：聚二甲基硅氧烷 吸管：聚乙烯（PE）
30 | 标准型不锈钢真空杯 | / | 图形商标+TIGER＋虎牌 | 0.48L 型号：MMY-A型 | 北京燕莎奥特莱斯购物中心 | / | 制造商:上海虎生电子电器有限公司 中国地区总代理商:全太格贸易(上海)有限公司 | 明示：480ml (456ml-504ml ) | 473 469 483 | 1、有塞：容量：/ L， 口径：/ mm， 测温时间：/ h ， 温度：≥/ ℃； 2、无塞：容量：0.48 L，口径：49.6 mm， 测温时间：6 h ， 温度：≥42℃； | 无内塞产品：72.0℃ 74.0℃ 74.0℃ | / | / | 符合 | 铅：≤0.01 铬：≤0.4 镍：≤0.1 镉 ：≤0.005 砷：≤0.008 | 铅：＜0.0050 铬：＜0.010 镍：＜0.050 镉：＜0.0030 砷：＜0.008 | C:≤0.07% S:≤0.030% Si：≤0.75% Mn：≤2.00% P:≤0.045% Ni：8.00%-10.50% Cr:17.50%-19.50% | C:0.054 S:0.0013 Si：0.41 Mn：1.04 P:0.027 Ni：8.48 Cr:18.26 | 中栓：明示：PP 垫圈：明示：硅胶 | 中栓：聚丙烯（PP） 垫圈：聚二甲基硅氧烷
31 | 正版米奇时尚保温杯300ml | / | DisNEy＋迪士尼 | 300ml 型号：DZ-8081 | 北京富元盛泽商贸有限公司朝阳区分公司 | / | 被许可方:广州市冠昕尔贸易有限公司 制造商:浙江优实工贸有限公司 | 明示：300ml (285ml-315ml) | 296 300 297 | 1、有塞：容量：/ L，口径：/ mm， 测温时间：/ h ， 温度：≥/ ℃； 2、无塞：容量：0.3 L，口径： 52.8 mm， 测温时间：6 h ， 温度：≥40℃； | 无内塞产品：56.0℃ 56.0℃ 56.0℃ | 符合 | 4 | 符合 | 铅：≤0.01 铬：≤0.4 镍：≤0.1 镉 ：≤0.005 砷：≤0.008 | 铅：＜0.0050 铬：＜0.010 镍：＜0.050 镉：＜0.0030 砷：＜0.008 | C:≤0.07% S:≤0.030% Si：≤0.75% Mn：≤2.00% P:≤0.045% Ni：8.00%-10.50% Cr:17.50%-19.50% | C:0.049 S:0.0015 Si：0.62 Mn：0.97 P:0.028 Ni：8.31 Cr:18.38 | 瓶盖：明示：PP 密封圈：明示：硅胶 吸管：明示：硅胶 | 瓶盖：聚丙烯（PP ） 密封圈：聚二甲基硅氧烷 吸管：聚二甲基硅氧烷
32 | 雄泰新力真空旅游壶 | / | 图形商标+雄泰 | 750ml 型号：XTH2-C75 | 沃尔玛（北京建国路店） | / | 浙江雄泰家居用品股份有限公司 | 明示：750ml (712.5ml-787.5ml) | 763 766 766 | 1、有塞：容量：0.75 L，口径：50.9 mm， 测温时间：24 h ， 温度：≥41 ℃； 2、无塞：容量：/ L，口径： / mm， 测温时间：/ h ， 温度：≥/ ℃； | 有内塞产品：57.0℃ 56.0℃ 57.0℃ | 符合 | 4-5 | 无邮政编码 | 铅：≤0.01 铬：≤0.4 镍：≤0.1 镉 ：≤0.005 砷：≤0.008 | 铅：＜0.0050 铬：＜0.010 镍：＜0.050 镉：＜0.0030 砷：＜0.008 | C:≤0.07% S:≤0.030% Si：≤0.75% Mn：≤2.00% P:≤0.045% Ni：8.00%-10.50% Cr:17.50%-19.50% | C:0.048 S:0.0039 Si：0.58 Mn：1.11 P:0.036 Ni：8.24 Cr:18.09 | 瓶盖：明示PP | 瓶盖：聚丙烯（PP）
33 | 思源7号真空杯 | / | 思宝SIBAO | 240ml 型号：7号 | 亿潼隆万丰购物中心 | / | 广东思宝不锈钢制品有限公司 | 明示：240ml (228ml-252ml) | 241 238 239 | 1、有塞：容量：/ L，口径：/ mm， 测温时间：/ h ， 温度：≥/ ℃； 2、无塞：容量：0.24 L，口径：47.8 mm， 测温时间：6h ， 温度：≥40 ℃； | 无内塞产品：52.0℃ 52.0℃ 53.0℃ | / | / | 符合 | 铅：≤0.01 铬：≤0.4 镍：≤0.1 镉 ：≤0.005 砷：≤0.008 | 铅：＜0.0050 铬：＜0.010 镍：＜0.050 镉：＜0.0030 砷：＜0.008 | C:≤0.07% S:≤0.030% Si：≤0.75% Mn：≤2.00% P:≤0.045% Ni：8.00%-10.50% Cr:17.50%-19.50% | C:0.034 S:0.00077 Si：0.58 Mn：1.03 P:0.038 Ni：8.26 Cr:18.50 | 瓶盖：明示ABS 密封圈：明示硅胶 | 瓶盖：丙烯腈-丁二烯-苯乙烯共聚物（ABS） 密封圈：聚二甲基硅氧烷
34 | 15号真空杯 | / | 新欣一品 | 0.5L YP-15号 | 亿潼隆万丰购物中心 | / | 永康市美品五金制品厂 | 明示：500ml (475ml-525ml) | 381 381 382 | 1、有塞：容量：/ L， 口径：/ mm， 测温时间：/ h ， 温度：≥/ ℃； 2、无塞：容量：0.50 L，口径：57.0 mm， 测温时间：6 h ， 温度：≥40℃； | 无内塞产品：55.0℃ 54.0℃ 54.0℃ | / | / | 无不锈钢类型及牌号、无保温效能、无执行标准名称、无食品接触用字样、无邮政编码 | 铅：≤0.01 铬：≤0.4 镍：≤0.1 镉 ：≤0.005 砷：≤0.008 | 铅：＜0.0050 铬：＜0.010镍：＜0.050 镉：＜0.0030 砷：＜0.008 | C:≤0.07% S:≤0.030% Si：≤0.75% Mn：≤2.00% P:≤0.045% Ni：8.00%-10.50% Cr:17.50%-19.50% | C:0.057 S:0.0012 Si：0.63 Mn：1.16 P:0.034 Ni：8.07 Cr:17.96 | 瓶塞：明示：PP | 丙烯腈-丁二烯-苯乙烯共聚物（ABS）
35 | 凯利真空子弹头系列 | / | 凯利Kaili | 500ml | 亿潼隆万丰购物中心 | / | 永康市凯辉工贸有限公司 | 明示：500ml (475ml-525ml) | 445 444 443 | 1、有塞：容量：0.5 L， 口径：44.4mm， 测温时间：24 h ， 温度：≥37℃； 2、无塞：容量：/ L，口径：/ mm， 测温时间：/ h ， 温度：≥/ ℃； | 有内塞产品：42.0℃ 43.0℃ 42.0℃ | 滑脱 | 4-5 | 无与液体直接接触部分塑料制件的材质、无联系电话 | 铅：≤0.01 铬：≤0.4 镍：≤0.1 镉 ：≤0.005 砷：≤0.008 | 铅：0.0075 铬：0.0441 镍：＜0.050 镉：＜0.0030 砷：＜0.008 | C:≤0.07% S:≤0.030% Si：≤0.75% Mn：≤2.00% P:≤0.045% Ni：8.00%-10.50% Cr:17.50%-19.50% | C:0.054 S:0.00084 Si：0.46 Mn：9.70 P:0.030 Ni：1.36 Cr:13.26 | 瓶盖：未明示 密封圈：明示：硅胶 | 瓶盖：聚丙烯（PP） 密封圈：聚二甲基硅氧烷
36 | 天磁休闲杯 | / | 图形商标+TIANCI | 0.35L B453Z-350 | 亿潼隆万丰购物中心 | / | 天津市天磁有限公司 | 明示：350ml (332.5ml-367.5ml ) | 363 363 366 | 1、有塞：容量：/ L，口径：/ mm， 测温时间：/ h ， 温度：≥/ ℃； 2、无塞：容量：0.35 L，口径： 57.0 mm， 测温时间：6 h ， 温度：≥38℃； | 无内塞产品：54.0℃ 53.0℃ 53.0℃ | 滑脱 | 4-5 | 无不锈钢类型及牌号、无与液体直接接触部分塑料制件材质、无保温效能、无执行标准号和名称、无食品接触用字样 | 铅：≤0.01 铬：≤0.4 镍：≤0.1 镉 ：≤0.005 砷：≤0.008 | 铅：＜0.0050 铬：＜0.010 镍：＜0.050 镉：＜0.0030 砷：＜0.008 | C:≤0.07% S:≤0.030% Si：≤0.75% Mn：≤2.00% P:≤0.045% Ni：8.00%-10.50% Cr:17.50%-19.50% | C:0.030 S:0.00067 Si：0.52 Mn：1.54 P:0.034 Ni：8.12 Cr:18.37 | 瓶盖：未明示 密封圈：未明示 | 瓶盖：丙烯腈-丁二烯-苯乙烯共聚物（ABS） 密封圈：聚二甲基硅氧烷
37 | 不锈钢真空保温杯 | / | 图形商标＋雅美佳 | 350ml 型号:YN-DT35 | 复光商业城 | / | 浙江亿诺家居用品有限公司 | 明示：350ml (332.5ml-367.5ml ) | 348 350 348 | 1、有塞：容量：/ L， 口径：/ mm， 测温时间：/ h ， 温度：≥/ ℃； 2、无塞：容量：0.35 L，口径：41.6 mm， 测温时间：6 h ， 温度：≥40℃； | 无内塞产品：68.0℃ 69.0℃ 69.0℃ | / | / | 无执行标准名称 | 铅：≤0.01 铬：≤0.4 镍：≤0.1 镉 ：≤0.005 砷：≤0.008 | 铅：＜0.0050 铬：＜0.010 镍：＜0.050 镉：＜0.0030 砷：＜0.008 | C:≤0.07% S:≤0.030% Si：≤0.75% Mn：≤2.00% P:≤0.045% Ni：8.00%-10.50% Cr:17.50%-19.50% | C:0.038 S:0.0016 Si：0.62 Mn：1.14 P:0.034 Ni：8.06 Cr:18.52 | 瓶盖：明示：ABS 内塞：明示：PP 密封圈：明示：硅胶 | 瓶盖：丙烯腈-丁二烯-苯乙烯共聚物（ABS） 内塞：聚丙烯（PP） 密封圈：聚二甲基硅氧烷
38 | 保温杯 | / | PeacocK | 0.55L 型号:AMW-55 | 长安商场 | / | 进口商:大连汉和住生科技有限公司 (原产地日本) | 明示：550ml (522.5ml-577.5ml ) | 540 546 548 | 1、有塞：容量：/ L， 口径：/ mm， 测温时间：/ h ， 温度：≥/ ℃； 2、无塞：容量：0.55 L，口径：44.1 mm， 测温时间：6 h ， 温度：≥42℃； | 无内塞产品：66.0℃ 66.0℃ 67.0℃ | / | / | 无食品接触用字样 | 铅：≤0.01 铬：≤0.4 镍：≤0.1 镉 ：≤0.005 砷：≤0.008 | 铅：＜0.0050 铬：＜0.010镍：＜0.050 镉：＜0.0030 砷：＜0.008 | C:≤0.07% S:≤0.030% Si：≤0.75% Mn：≤2.00% P:≤0.045% Ni：8.00%-10.50% Cr:17.50%-19.50% | C:0.044 S:0.0019 Si：0.50 Mn：1.10 P:0.029 Ni：8.36 Cr:18.01 | 瓶盖：明示：PP 密封圈：明示：硅胶 | 瓶盖：聚丙烯（PP） 密封圈：聚二甲基硅氧烷
39 | 膳魔师高真空不锈钢保温杯 | 新品膳魔师高真空不锈钢经典大口径保温保冷杯400mlTCMA-400 | THERMOS | 0.40L TCMA-400 | 膳魔师旗舰店 | 浙江天猫网络有限公司 | 膳魔师（中国）家庭制品有限公司 | 明示：400ml (380ml-420ml) | 409 411 412 | 1、有塞：容量：/ L， 口径：/ mm， 测温时间：/ h ， 温度：≥/ ℃； 2、无塞：容量：0.40 L，口径：58.5 mm， 测温时间：6 h ， 温度：≥40℃； | 无内塞产品：69.0℃ 69.0℃ 69.0℃ | / | / | 符合 | 铅：≤0.01 铬：≤0.4 镍：≤0.1 镉 ：≤0.005 砷：≤0.008 | 铅：＜0.0050 铬：＜0.010 镍：＜0.050 镉：＜0.0030 砷：＜0.008 | C:≤0.07% S:≤0.030% Si：≤0.75% Mn：≤2.00% P:≤0.045% Ni：8.00%-10.50% Cr:17.50%-19.50% | C:0.048 S:0.0020 Si：0.50 Mn：1.18 P:0.032 Ni：8.17 Cr:17.70 | 瓶盖：明示：PP 塞子：明示：PP 密封圈：明示：硅胶 | 瓶盖：聚丙烯（PP） 塞子：聚丙烯（PP） 密封圈：聚二甲基硅氧烷
40 | 保温保冷携带式马克杯 | / | 無印良品 | 350ml型号AMR-B | 爱琴海 | / | 平湖美嘉保温容器工业有限公司 无印良品(上海)商业有限公司 | 明示：350ml (332.5ml-367.5ml) | 357 355 358 | 1、有塞：容量：/ L，口径：/ mm， 测温时间：/ h ， 温度：≥/ ℃； 2、无塞：容量：0.35 L，口径：50.4 mm， 测温时间：6h ， 温度：≥40 ℃； | 无内塞产品：61.0℃ 61.0℃ 61.0℃ | / | / | 无制造厂名或商标、无牌号、无执行标准名称、无邮政编码 | 铅：≤0.01 铬：≤0.4 镍：≤0.1 镉 ：≤0.005 砷：≤0.008 | 铅：＜0.0050 铬：＜0.010 镍：＜0.050 镉：＜0.0030 砷：＜0.008 | C:≤0.07% S:≤0.030% Si：≤0.75% Mn：≤2.00% P:≤0.045% Ni：8.00%-10.50% Cr:17.50%-19.50% | C:0.044 S:0.0025 Si：0.41 Mn：1.09 P:0.036 Ni：8.15 Cr:18.30 | 杯盖：明示PP 杯塞：明示PP 锁定部：明示聚缩醛 密封圈：明示硅胶 | 杯盖：聚丙烯（PP） 杯塞：聚丙烯（PP） 锁定部：聚甲醛（POM） 密封圈：聚二甲基硅氧烷
41 | 双层星星保温壶-白 | / | TAYOHYA | 600ml | 华堂商场(亚运村店) | / | 多样屋生活用品(上海)有限公司 | 明示：600ml (570ml-630ml) | 604 611 610 | 1、有塞：容量：/ L，口径：/ mm， 测温时间：/ h ， 温度：≥/ ℃； 2、无塞：容量：0.6 L，口径：44 mm， 测温时间：6h ， 温度：≥46℃； | 无内塞产品：68.0℃ 69.0℃ 70.0℃ | / | / | 无与液体直接接触部分塑料制件 材质、无执行标准名称 | 铅：≤0.01 铬：≤0.4 镍：≤0.1 镉 ：≤0.005 砷：≤0.008 | 铅：＜0.0050 铬：＜0.010 镍：＜0.050 镉：＜0.0030 砷：＜0.008 | C:≤0.07% S:≤0.030% Si：≤0.75% Mn：≤2.00% P:≤0.045% Ni：8.00%-10.50% Cr:17.50%-19.50% | C:0.056 S:0.0023 Si：0.42 Mn：1.04 P:0.027 Ni：8.10 Cr:18.02 | 瓶盖未明示 | 聚丙烯（PP）
42 | 不锈钢真空保温杯 | / | 图形商标+ZOJIRUSHI+象印 | 型号:SM-AGE35 0.36L | 华堂商场（亚运村店） | / | 制造商：象印有限公司 销售商：上海象印家用电器有限公司 | 明示：360ml (342ml-378ml) | 363 365 362 | 1、有塞：容量：/ L，口径：/ mm， 测温时间：/ h ， 温度：≥/ ℃； 2、无塞：容量：0.36 L，口径：54.1 mm， 测温时间：6h ， 温度：≥38℃； | 无内塞产品：71.0℃ 71.0℃ 71.0℃ | / | / | 符合 | 铅：≤0.01 铬：≤0.4 镍：≤0.1 镉 ：≤0.005 砷：≤0.008 | 铅：＜0.0050 铬：＜0.010 镍：＜0.050 镉：＜0.0030 砷：＜0.008 | C:≤0.07% S:≤0.030% Si：≤0.75% Mn：≤2.00% P:≤0.045% Ni：8.00%-10.50% Cr:17.50%-19.50% | C:0.060 S:0.0048 Si：0.49 Mn：1.10 P:0.027 Ni：8.08 Cr:18.30 | 中栓未明示 | 聚丙烯（PP）
43 | 高真空商务杯 | / | JInLi金力 | 0.40L 货号:JL8669-4 | 星城商厦 | / | 浙江金多力杯业有限公司 | 明示：400ml (380ml-420ml ) | 412 415 413 | 1、有塞：容量：/ L，口径：/ mm， 测温时间：/ h ， 温度：≥/ ℃； 2、无塞：容量：0.40 L，口径： 56.6 mm， 测温时间：6 h ， 温度：≥40℃； | 无内塞产品：57.0℃ 57.0℃ 57.0℃ | / | / | 无邮政编码 | 铅：≤0.01 铬：≤0.4 镍：≤0.1 镉 ：≤0.005 砷：≤0.008 | 铅：＜0.0050 铬：＜0.010 镍：＜0.050 镉：＜0.0030 砷：＜0.008 | C:≤0.07% S:≤0.030% Si：≤0.75% Mn：≤2.00% P:≤0.045% Ni：8.00%-10.50% Cr:17.50%-19.50% | C:0.058 S:0.0021 Si：0.39 Mn：1.00 P:0.024 Ni：8.08 Cr:18.30 | 内塞：明示：ABS 密封圈：明示：硅胶 | 内塞：丙烯腈-丁二烯-苯乙烯共聚物（ABS） 密封圈：聚二甲基硅氧烷
44 | 轻量杯(直筒) | / | 图形商标＋KINGBOSS＋坚宝 | 0.48L 货号：KB-799-V | 华糖洋华堂商业有限公司 | / | 潮州市潮安区坚宝不锈钢有限公司 | 明示：480ml （456ml-504ml） | 463 460 463 | 1、有塞：容量：/ L，口径：/ mm， 测温时间：/ h ， 温度：≥/ ℃； 2、无塞：容量：0.48 L，口径：46.9 mm， 测温时间：6h ， 温度：≥42 ℃； | 无内塞产品：75.0℃ 74.0℃ 73.0℃ | / | / | 符合 | 铅：≤0.01 铬：≤0.4 镍：≤0.1 镉 ：≤0.005 砷：≤0.008 | 铅：＜0.0050 铬：＜0.010 镍：＜0.050 镉：＜0.0030 砷：＜0.008 | C:≤0.07% S:≤0.030% Si：≤0.75% Mn：≤2.00% P:≤0.045% Ni：8.00%-10.50% Cr:17.50%-19.50% | C:0.040 S:0.0038 Si：0.54 Mn：1.02 P:0.034 Ni：8.09 Cr:17.90 | 上盖：明示ABS 盖本体：明示PP 内塞：明示PP 密封圈：明示硅胶 | 上盖：丙烯腈-丁二烯-苯乙烯共聚物（ABS） 盖本体：聚丙烯（PP） 内塞：聚丙烯（PP） 密封圈：聚二甲基硅氧烷
45 | 泽辉74号汤杯 | / | 图形商标＋泽辉＋ZEHUI | 300ML 货号: 74号汤杯 | 新世界百货 | / | 制造商:永康市泽辉金属制品有限公司 | 明示：300 ml； （285ml-315ml） | 275 277 277 | 1、有塞：容量：/ L，口径：/ mm， 测温时间：/ h ， 温度：≥/ ℃； 2、无塞：容量 ： 0.3 L， 口径： 59.8mm 测温时间 ： 6 h ， 温度：≥ 38℃ | 无内塞产品：48.0℃ 49.0℃ 48.0℃ | / | / | 无邮政编码 | 铅：≤0.01 铬：≤0.4 镍：≤0.1 镉 ：≤0.005 砷：≤0.008 | 铅：＜0.0050 铬：＜0.010镍：＜0.050 镉：＜0.0030 砷：＜0.008 | C:≤0.07% S:≤0.030% Si：≤0.75% Mn：≤2.00% P:≤0.045% Ni：8.00%-10.50% Cr:17.50%-19.50% | C:0.045 S:0.0018 Si：0.52 Mn：1.10 P:0.026 Ni：8.05 Cr:18.19 | 瓶盖：明示PP 密封圈：未明示 | 瓶盖：丙烯腈-丁二烯-苯乙烯共聚物（ABS）密封圈：聚二甲基硅氧烷
46 | 乐仕真空保温杯 | / | Timolino＋图形商标 | 350ml VMM-35B/382C | 新世界百货 | / | 制造商:富隆家庭用品实业有限公司 经销商:北京市维恒伟业工贸有限公司 | 明示：350ml （332.5ml-367.5ml ） | 362 356 361 | 1、有塞：容量：/ L，口径：/ mm， 测温时间：/ h ， 温度：≥/ ℃； 2、无塞：容量：0.35L，口径：59.1 mm， 测温时间：6h ， 温度：≥38℃； | 无内塞产品：55.0℃ 54.0℃ 55.0℃ | / | / | 无执行标准名称、无邮政编码 | 铅：≤0.01 铬：≤0.4 镍：≤0.1 镉 ：≤0.005 砷：≤0.008 | 铅：＜0.0050 铬：＜0.010镍：＜0.050 镉：＜0.0030 砷：＜0.008 | C:≤0.07% S:≤0.030% Si：≤0.75% Mn：≤2.00% P:≤0.045% Ni：8.00%-10.50% Cr:17.50%-19.50% | C:0.044 S:0.0040 Si：0.53 Mn：1.08 P:0.027 Ni：8.05 Cr:18.00 | 瓶盖：明示：PP | 聚丙烯（PP）
47 | 商务运动真空过滤保温杯 | / | Timolino帝诺 | 富丽黑 0.45L VMF-45TS | 北京资和信百货商场有限公司 | / | 经销商:昆山磐谷商流生活用品有限公司 富隆家庭用品实业有限公司 | 明示：450ml （427.5ml-472.5ml ） | 467 471 465 | 1、有塞：容量：/ L，口径：/ mm， 测温时间：/ h ， 温度：≥/ ℃； 2、无塞：容量：0.45L，口径：58.5 mm， 测温时间：6h ， 温度：≥40℃； | 无内塞产品：62.0℃ 63.0℃ 64.0℃ | / | / | 无执行标准名称、无邮政编码 | 铅：≤0.01 铬：≤0.4 镍：≤0.1 镉 ：≤0.005 砷：≤0.008 | 铅：＜0.0050 铬：＜0.010 镍：＜0.050 镉：＜0.0030 砷：＜0.008 | C:≤0.07% S:≤0.030% Si：≤0.75% Mn：≤2.00% P:≤0.045% Ni：8.00%-10.50% Cr:17.50%-19.50% | C:0.044 S:0.0032 Si：0.44 Mn：1.08 P:0.016 Ni：8.05 Cr:18.25 | 瓶盖：明示PP | 聚丙烯（PP）
48 | 真空杯 | / | 珍珠生活 | 未标注 | 赛特购物中心 | / | 中国总代理：鄂州三条珍珠金属有限公司 | 明示：/ml | / | 1、有塞：容量：/ L，口径：/ mm， 测温时间：/ h ， 温度：≥/ ℃； 2、无塞：容量：/ L，口径： / mm， 测温时间：/ h ， 温度：≥/ ℃； | / | 符合 | 4 4-5 | 无制造厂名或商标、无规格、无不锈钢类型及牌号、无保温效能、无执行标准号和名称、无食品接触用字样、无邮政编码 | 铅：≤0.01 铬：≤0.4 镍：≤0.1 镉 ：≤0.005 砷：≤0.008 | 铅：＜0.0050 铬：＜0.010 镍：＜0.050 镉：＜0.0030 砷：＜0.008 | C:≤0.07% S:≤0.030% Si：≤0.75% Mn：≤2.00% P:≤0.045% Ni：8.00%-10.50% Cr:17.50%-19.50% | C:0.040 S:0.0025 Si：0.58 Mn：0.96 P:0.030 Ni：8.03 Cr:18.32 | 瓶盖：明示PP | 瓶盖：聚丙烯（PP）
49 | 真空杯 | / | 珍珠生活 | 未标注 | 赛特购物中心 | / | 中国总代理：鄂州三条珍珠金属有限公司 | 明示：/ml | / | 1、有塞：容量： / L，口径： / mm， 测温时间：/ h ， 温度：≥/ ℃； 2、无塞：容量：/ L，口径： / mm， 测温时间：/ h ， 温度：≥/ ℃； | / | 符合 | 4-5 4-5 | 无制造厂名或商标、无规格、无不锈钢类型及牌号、无保温效能、无执行标准号和名称、无食品接触用字样、无邮政编码 | 铅：≤0.01 铬：≤0.4 镍：≤0.1 镉 ：≤0.005 砷：≤0.008 | 铅：＜0.0050 铬：＜0.010 镍：＜0.050 镉：＜0.0030 砷：＜0.008 | C:≤0.07% S:≤0.030% Si：≤0.75% Mn：≤2.00% P:≤0.045% Ni：8.00%-10.50% Cr:17.50%-19.50% | C:0.052 S:0.0022 Si：0.60 Mn：0.99 P:0.027 Ni：8.11 Cr:18.00 | 瓶盖：明示PP | 瓶盖：聚丙烯（PP）
50 | Stanley经典系列不锈钢真空保温壶1.9升-绿色 | / | STANLEY | 1.9升 货号：10-01289-049 | 赛特购物中心 | / | 奔迈(上海)国际贸易有限公司 | 明示：1900ml （1805ml-1995ml ） | 1985 1970 1980 | 1、有塞：容量：1.9 L，口径：49.4 mm， 测温时间：24 h ， 温度：≥58 ℃； 2、无塞：容量：/ L，口径： / mm， 测温时间：/ h ， 温度：≥/℃； | 有内塞产品：69.0℃ 69.0℃ 72.0℃ | / | / | 符合 | 铅：≤0.01 铬：≤0.4 镍：≤0.1 镉 ：≤0.005 砷：≤0.008 | 铅：＜0.0050 铬：＜0.010 镍：＜0.050 镉：＜0.0030 砷：＜0.008 | C:≤0.07% S:≤0.030% Si：≤0.75% Mn：≤2.00% P:≤0.045% Ni：8.00%-10.50% Cr:17.50%-19.50% | C:0.042 S:0.0022 Si：0.38 Mn：1.14 P:0.034 Ni：8.08 Cr:17.84 | 瓶盖：明示：PP 内塞：明示：PP 密封圈：明示：硅胶 | 瓶盖：聚丙烯（PP ）内塞：聚丙烯（PP ） 密封圈：聚二甲基硅氧烷
注：1、比较试验结果只对购买的样品负责，本表中排名不分先后；2、依据GB 9684-2011《食品安全国家标准 不锈钢制品》、GB/T 29606-2013 《不锈钢真空杯》标准对电水壶样品的标志、感官要求、理化指标、内胆不锈钢材质，保温杯样品的标志、感官要求、理化指标、内胆不锈钢材质、保温效能、耐冲击性、密封用盖（塞）及热水异味、橡胶制件的耐热水性、手柄和提环安装强度、背带、吊带色牢度、密封性、涂层的附着力、表面印刷文字和图案的附着力、密封用盖（塞）的旋合强度、使用性能、外观指标指标进行测试；3、测试结果只对购买的样品负责。