## Sheet1
北京市消费者协会涂料比较试验结果
序号 | 样品名称 | 规格型号 | 等级 | 标称生产单位 | 经销单位 | 标称商标 | 购样单价（元） | 干燥时间(表干)≤2h | 低温稳定性(3次循环) | 对比率,≥ | 耐洗刷性 （10000次） | VOC | 四苯 | 甲醛 | 重金属 | 防霉 | 甲醛净化性能 | 甲醛净化效果持久性 | 是否宣称甲醛净化功能
[12 empty] | ≤120 | ≤300 | ≤100 | 铅镉铬汞≤90/75/60/60 | 0级或1级 | ≥75 | ≥60
1 | 金装竹炭净味全效无添加内墙乳胶漆 | 5L/桶 | 优等品 | 廊坊立邦涂料有限公司 | 乐华梅兰装饰建材有限公司 | 立邦 | 628 | 50min | 不变质 | 0.95(标准值≥0.95) | 10000次不露底(标准值≥5000次) | 未检出 | 未检出 | 未检出 | 未检出 | 0级 | 88.8 | 83.1 | 是（符合标准要求）
2 | 金装抗甲醛净味全效无添加内墙乳胶漆 | 5L/桶 | 优等品 | 廊坊立邦涂料有限公司 | 乐华梅兰装饰建材有限公司 | 立邦 | 568 | 1h | 不变质 | 0.95(标准值≥0.95) | 10000次不露底(标准值≥5000次) | 未检出 | 未检出 | 未检出 | 未检出 | 0级 | 90.4 | 84.9 | 是（符合标准要求）
3 | 立邦儿童漆 | 5L/桶 | 优等品 | 廊坊立邦涂料有限公司 | 乐华梅兰装饰建材有限公司 | 立邦 | 858 | 1h | 不变质 | 0.95(标准值≥0.95) | 10000次不露底(标准值≥5000次) | 未检出 | 未检出 | 未检出 | 未检出 | 0级 | 91.9 | 85.8 | 是（符合标准要求）
4 | 多乐士森呼吸（精选）无添加抗甲醛全效墙面漆 | 5L/桶 | 优等品 | 阿克苏诺贝尔太古漆油（广州）有限公司 | 乐华梅兰装饰建材有限公司 | 多乐士 | 628 | 55min | 不变质 | 0.95(标准值≥0.95) | 10000次不露底(标准值≥5000次) | 未检出 | 未检出 | 未检出 | 未检出 | 0级 | 88.4 | 83.5 | 是（符合标准要求）
5 | 多乐士森呼吸（精选）无添加竹炭抗甲醛全效墙面漆 | 5L/桶 | 优等品 | 阿克苏诺贝尔太古漆油（广州）有限公司 | 乐华梅兰装饰建材有限公司 | 多乐士 | 768 | 50min | 不变质 | 0.96(标准值≥0.95) | 10000次不露底(标准值≥5000次) | 未检出 | 未检出 | 未检出 | 未检出 | 0级 | 91.8 | 85.1 | 是（符合标准要求）
6 | 多乐士森呼吸无添加竹炭全效儿童漆 | 5L/桶 | 优等品 | 阿克苏诺贝尔装饰涂料（廊坊）有限公司 | 乐华梅兰装饰建材有限公司 | 多乐士 | 918 | 1h | 不变质 | 0.96(标准值≥0.95) | 10000次不露底(标准值≥5000次) | 未检出 | 未检出 | 未检出 | 未检出 | 0级 | 92.8 | 85.6 | 是（符合标准要求）
7 | 易净缤纷金装环保内墙漆 | 5L/桶 | 优等品 | 威士伯涂料（广东）有限公司 | 乐华梅兰装饰建材有限公司 | 华润 | 1799（一套，两面漆+底漆） | 55min | 不变质 | 0.93(标准值≥0.95) | 10000次不露底(标准值≥5000次) | 未检出 | 未检出 | 未检出 | 未检出 | 0级 | 59.9 | 42.6 | 是（不符合标准要求）
8 | 芬琳全能内墙漆 | 3.7kg/桶 | / | 迪古里拉公司 | 北京居然之家家居建材超市有限公司 | 芬琳 | 685 | 45min | 不变质 | 0.94 | 10000次不露底 | 11 | 未检出 | 未检出 | 未检出 | 0级 | 86.6 | 81.2 | 否（符合标准要求）
9 | 百色熊优质内墙漆 | 3.72L/桶 | / | 美国加利福尼亚州圣塔安娜公司 | 北京居然之家家居建材超市有限公司 | 百色熊 | 419 | 50min | 1次凝聚 | 0.93 | 10000次不露底 | 未检出 | 未检出 | 未检出 | 未检出 | 0级 | 66.5 | 40.1 | 否
10 | 西班牙伊斯威尔奥林匹亚哑光内墙漆 | 4L/桶 | / | 西班牙伊斯威尔涂料有限公司 | 北京居然之家家居建材超市有限公司 | 伊斯威尔 | 468 | 50min | 不变质 | 0.95 | 10000次不露底 | 未检出 | 未检出 | 17.1 | 未检出 | 0级 | 64 | 45.7 | 否
11 | 超强抗污内墙漆 | A-068N 4.25L/桶 | 一等品 | 德家朗骆驼涂料（上海）有限公司 | 北京居然之家家居建材超市有限公司 | 艾克拉 | 798 | 1h | 不变质 | 0.96(标准值≥0.93) | 5200次露底(标准值≥1000次) | 5 | 未检出 | 21.1 | 未检出 | 0级 | 93.7 | 85.1 | 否（符合标准要求）
12 | 德国都芳净界内墙漆 | 5L/桶 | / | 梅菲特工业集团 | 北京居然之家家居建材超市有限公司 | 都芳 | 538 | 50min | 不变质 | 0.93 | 10000次不露底 | 未检出 | 未检出 | 未检出 | 未检出 | 1级 | 85.1 | 80.3 | 否（符合标准要求）
13 | 福乐阁皇家本色墙面漆 | 3L/桶 | / | 福侣阁涂料贸易（上海）有限公司 | 北京居然之家家居建材超市有限公司 | 福乐阁 | 499 | 55min | 1次凝聚 | 0.95 | 10000次不露底 | 未检出 | 未检出 | 未检出 | 未检出 | 1级 | 81.1 | 76.8 | 否（符合标准要求）
14 | 新一代竹炭抗甲醛墙面漆 | 6.5kg/桶 | 合格品 | 广东巴德士化工有限公司 | 北京元昊发油漆经营部 | 大澳 | 245 | 45min | 不变质 | 0.93(标准值≥0.90) | 1600次露底(标准值≥300次) | 8 | 未检出 | 未检出 | 未检出 | 0级 | 76 | 61 | 是（符合标准要求）
15 | 鲜呼吸抗甲醛净味全效墙面漆 | 5L/桶 | 优等品 | 三棵树涂料股份有限公司 | 北京华庆爽建材经营部 | 三棵树 | 460 | 50min | 不变质 | 0.95(标准值≥0.95) | 10000次不露底(标准值≥5000次) | 未检出 | 未检出 | 未检出 | 未检出 | 0级 | 89.3 | 86.7 | 是（符合标准要求）
16 | 小天才抗甲醛儿童漆 | JWM11905 5L/桶 | 优等品 | 展辰新材料集团股份有限公司 | 北京博宏都云建材经营部 | 经典 | 450 | 1h | 不变质 | 0.95(标准值≥0.95) | 5700次露底(标准值≥5000次) | 5 | 未检出 | 未检出 | 未检出 | 0级 | 89.5 | 84.8 | 是（符合标准要求）
17 | 百鸟归巢高级内墙漆 | 7kg/桶 | 合格品 | 北京富亚涂料有限公司 | 北京皋华恒丰商贸有限公司 | 富亚 | 220 | 55min | 不变质 | 0.93(标准值≥0.90) | 9000次露底(标准值≥300次) | 未检出 | 未检出 | 未检出 | 未检出 | 0级 | 87.6 | 83.4 | 是（符合标准要求）
18 | 竹炭抗甲醛净味五合一墙面漆 | 5L/桶 E37-00 | 优等品 | 紫荆花制漆（上海）有限公司 | 北京皋华恒丰商贸有限公司 | 紫荆花 | 260 | 50min | 不变质 | 0.95(标准值≥0.95) | 2900次露底(标准值≥5000次) | 5 | 未检出 | 未检出 | 未检出 | 0级 | 90.9 | 83.7 | 是（符合标准要求）
19 | 天然净味抗甲醛墙面漆 | 6.5kg/桶 | 优等品 | 河北晨阳工贸集团有限公司 | 北京皋华恒丰商贸有限公司 | 晨阳 | 280 | 45min | 不变质 | 0.95(标准值≥0.95) | 10000次不露底(标准值≥5000次) | 28 | 未检出 | 未检出 | 未检出 | 0级 | 91.1 | 83.9 | 是（符合标准要求）
20 | 都芳第二代全能五合一内墙漆 | 5L/桶 | 优等品 | 德美特涂料（北京）有限公司 | 北京皋华恒丰商贸有限公司 | 都芳 | 240 | 1h | 不变质 | 0.95(标准值≥0.95) | 7600次露底(标准值≥5000次) | 8 | 未检出 | 未检出 | 未检出 | 0级 | 83.4 | 79.6 | 否（符合标准要求）
注：1、比较试验结果只对购买的样品负责，本表中排名不分先后；2、等级中“/”表示未标注；3、依据GB/T 9756-2009《合成树脂乳液内墙涂料》、GB 18582-2008《室内装饰装修材料 内墙涂料中有害物质限量》、JC/T 1074-2008《室内空气净化器净化功能涂覆材料净化性能》和HG/T 3950-2007《抗菌涂料》等标准对样品质量指标进行测试。